## 擬木
品 目 | 項 目 |  | ＪＩＳ認定の有無 | 曲げ強さ | 圧縮強さ |  | 圧縮強さ
|  |  |  | 破壊時曲げ応力又は最大曲げ応力 | 圧縮弾性率 | 圧縮比例限度強さ | 圧縮弾性率 | 圧縮比例限度強さ
[5 empty] | 縦方向 | 縦方向 | 横方向 | 横方向
擬木 | 単 位 |  |  | Mpa | Mpa | Mpa | Mpa | Mpa
| 基準値 | 上限値
|  | 下限値 |  | 5 | 80 | 1 | 30 | 1
摘 要
| 根 拠 |  | JIS K6931 | JIS K6931 | JIS K6931 | JIS K6931 | JIS K6931 | JIS K6931