## インシュレーションボード
品 目 | 項 目 |  | ＪＩＳ認定の有無 | 外観 | 寸法 |  |  | 厚さの許容差 |  | 幅及び長さの許容差 | 直角度 | 密度 | 含水率 | 曲げ強さ | 吸水厚さ膨張率 | 熱抵抗
|  |  |  | 表面の著しい凹凸,汚れ,剥がれなどの有無,かつ使用上有害なねじれ,反りの有無 | 幅 | 長さ | 厚さ | 厚さ10mm未満 | 厚さ10mm以上 | [6 empty] | 厚さ10mm | 厚さ15mm | 厚さ20mm
インシュレーションボード | 単 位 |  |  |  | mm | mm | mm | mm | mm | mm | mm | g/cm3 | % | N/mm2 | % | m2･K/W | m2･K/W | m2･K/W
（タタミボード） | 基準値 | 上限値 | [5 empty] | +1.0 | +1.2 | +4.0 | 2 | 0.27 | 13 |  | 10
|  | 下限値 |  | 無 |  |  |  | -1.0 | -1.2 | -4.0 |  |  | 5 | 1 |  | 0.181 | 0.267 | 0.361
摘 要
| 根 拠 |  | JIS A5905 | JIS A5905 | JIS A5905 | JIS A5905 | JIS A5905 | JIS A5905 | JIS A5905 | JIS A5905 | JIS A5905 | JIS A5905 | JIS A5905 | JIS A5905 | JIS A5905 | JIS A5905 | JIS A5905 | JIS A5905
品 目 | 項 目 |  | ＪＩＳ認定の有無 | 外観 | 寸法 |  |  | 厚さの許容差 |  | 幅及び長さの許容差 | 直角度 | 密度 | 含水率 | 曲げ強さ | 吸水厚さ膨張率 | 熱抵抗
|  |  |  | 表面の著しい凹凸,汚れ,剥がれなどの有無,かつ使用上有害なねじれ,反りの有無 | 幅 | 長さ | 厚さ | 厚さ12mm未満 | 厚さ12mm以上 | [6 empty] | 厚さ9mm | 厚さ12mm | 厚さ15mm | 厚さ18mm
インシュレーションボード | 単 位 |  |  |  | mm | mm | mm | mm | mm | mm | mm | g/cm3 | % | N/mm2 | % | m2･K/W | m2･K/W | m2･K/W | m2･K/W
（Ａ級インシュレーションボード） | 基準値 | 上限値 | [5 empty] | +1.0 | +1.2 | +4.0 | 2 | 0.35 | 13 |  | 10
|  | 下限値 |  | 無 |  |  |  | -1.0 | -1.2 | -4.0 |  |  | 5 | 2 |  | 0.163 | 0.206 | 0.267 | 0.327
摘 要
| 根 拠 |  | JIS A5905 | JIS A5905 | JIS A5905 | JIS A5905 | JIS A5905 | JIS A5905 | JIS A5905 | JIS A5905 | JIS A5905 | JIS A5905 | JIS A5905 | JIS A5905 | JIS A5905 | JIS A5905 | JIS A5905 | JIS A5905 | JIS A5905
品 目 | 項 目 |  | ＪＩＳ認定の有無 | 外観 | 寸法 |  |  | 厚さの許容差 |  | 幅及び長さの許容差 | 直角度 | 密度 | 含水率 | 曲げ強さ | 吸水厚さ膨張率 | 吸水長さ変化率 | 熱抵抗
|  |  |  | 表面の著しい凹凸,汚れ,剥がれなどの有無,かつ使用上有害なねじれ,反りの有無 | 幅 | 長さ | 厚さ | 厚さ12mm未満 | 厚さ12mm以上 | [7 empty] | 厚さ9mm | 厚さ12mm | 厚さ15mm | 厚さ18mm
インシュレーションボード | 単 位 |  |  |  | mm | mm | mm | mm | mm | mm | mm | g/cm3 | % | N/mm2 | % | % | m2･K/W | m2･K/W | m2･K/W | m2･K/W
（シージングボード） | 基準値 | 上限値 | [5 empty] | +1.0 | +1.2 | +4.0 | 2 | 0.4 | 13 |  | 10 | 0.5
|  | 下限値 |  | 無 |  |  |  | -1.0 | -1.2 | -4.0 |  |  | 5 | 3 |  |  | 0.138 | 0.181 | 0.224 | 0.275
摘 要
| 根 拠 |  | JIS A5905 | JIS A5905 | JIS A5905 | JIS A5905 | JIS A5905 | JIS A5905 | JIS A5905 | JIS A5905 | JIS A5905 | JIS A5905 | JIS A5905 | JIS A5905 | JIS A5905 | JIS A5905 | JIS A5905 | JIS A5905 | JIS A5905 | JIS A5905