## インターロッキングブロック
品 目 | 項 目 |  | 寸法 |  |  | 寸法の誤差 |  | 強度 |  | すべり抵抗値
|  |  | 幅 | 長さ | 厚さ | 幅，長さ | 厚さの誤差 | (曲げ強度) | (圧縮強度)
インターロッキングブロック | 単 位 |  | mm | mm | mm | mm | mm | Mpa | Mpa
普通 | 基準値 | 上限値 |  |  |  | +2.5 | +2.5
車道・駐車場用 |  | 下限値 |  |  |  | -2.5 | -2.5 | 5 | 32 | 60
| 摘 要 | [6 empty] | ﾌﾞﾛｯｸ形状等の理由で曲げ強度試験ができない場合はコアによる圧縮強度試験を行う。
| 根 拠 |  | ｲﾝﾀｰﾛｯｷﾝｸﾞﾌﾞﾛｯｸ舗装設計施工要領
品 目 | 項 目 |  | 寸法 |  |  | 寸法の誤差 |  | 強度 |  | すべり抵抗値
|  |  | 幅 | 長さ | 厚さ | 幅，長さ | 厚さの誤差 | (曲げ強度) | (圧縮強度)
インターロッキングブロック | 単 位 |  | mm | mm | mm | mm | mm | Mpa | Mpa
普通 | 基準値 | 上限値 |  |  |  | +2.5 | +2.5
歩道用 |  | 下限値 |  |  |  | -2.5 | -2.5 | 5 | 32 | 40
| 摘 要 | [6 empty] | ﾌﾞﾛｯｸ形状等の理由で曲げ強度試験ができない場合はコアによる圧縮強度試験を行う。
| 根 拠 |  | ｲﾝﾀｰﾛｯｷﾝｸﾞﾌﾞﾛｯｸ舗装設計施工要領
品 目 | 項 目 |  | 寸法 |  |  | 寸法の誤差 |  | 強度 |  | 透水係数 | すべり抵抗値
|  |  | 幅 | 長さ | 厚さ | 幅，長さ | 厚さの誤差 | (曲げ強度) | (圧縮強度)
インターロッキングブロック | 単 位 |  | mm | mm | mm | mm | mm | Mpa | Mpa | cm/sec
透水性 | 基準値 | 上限値 |  |  |  | +2.5 | +4
歩道用 |  | 下限値 |  |  |  | -2.5 | -1 | 3 | 17 | 1.0×10-2 | 40
| 摘 要 | [6 empty] | ﾌﾞﾛｯｸ形状等の理由で曲げ強度試験ができない場合はコアによる圧縮強度試験を行う。
| 根 拠 |  | ｲﾝﾀｰﾛｯｷﾝｸﾞﾌﾞﾛｯｸ舗装設計施工要領
品 目 | 項 目 |  | 寸法 |  |  | 寸法の誤差 |  | 強度 | すべり抵抗値
|  |  | 幅 | 長さ | 厚さ | 幅，長さ | 厚さの誤差 | (曲げ強度)
インターロッキングブロック | 単 位 |  | mm | mm | mm | mm | mm | Mpa
植生用 | 基準値 | 上限値 |  |  |  | +2.5 | +2.5
駐車場用 |  | 下限値 |  |  |  | -2.5 | -2.5 | 4 | 60
摘 要
| 根 拠 |  | ｲﾝﾀｰﾛｯｷﾝｸﾞﾌﾞﾛｯｸ舗装設計施工要領
品 目 | 項 目 |  | 寸法 |  |  | 寸法の誤差 |  | 強度 | すべり抵抗値
|  |  | 幅 | 長さ | 厚さ | 幅，長さ | 厚さの誤差 | (曲げ強度)
インターロッキングブロック | 単 位 |  | mm | mm | mm | mm | mm | Mpa
植生用 | 基準値 | 上限値 |  |  |  | +2.5 | +2.5
歩道用 |  | 下限値 |  |  |  | -2.5 | -2.5 | 4 | 40
摘 要
| 根 拠 |  | ｲﾝﾀｰﾛｯｷﾝｸﾞﾌﾞﾛｯｸ舗装設計施工要領
品 目 | 項 目 |  | 寸法 |  |  | 寸法の誤差 |  | 強度 |  | すべり抵抗値
|  |  | 幅 | 長さ | 厚さ | 幅，長さ | 厚さの誤差 | (曲げ強度) | (圧縮強度)
インターロッキングブロック | 単 位 |  | mm | mm | mm | mm | mm | Mpa | Mpa
視覚障害者誘導用 | 基準値 | 上限値 |  |  |  | +2.5 | +2.5
歩道用 |  | 下限値 |  |  |  | -2.5 | -2.5 | 5 | 32 | 40
| 摘 要 | [6 empty] | ﾌﾞﾛｯｸ形状等の理由で曲げ強度試験ができない場合はコアによる圧縮強度試験を行う。
| 根 拠 |  | ｲﾝﾀｰﾛｯｷﾝｸﾞﾌﾞﾛｯｸ舗装設計施工要領