## ミディアムデンシティファイバーボード
品 目 | 項 目 |  | ＪＩＳ認定の有無 | 外観 | 寸法 |  |  | 厚さ許容差 | [5 empty] | 幅及び長さの許容差 | 直角度 | 密度 | 含水率 | 曲げ強さ | 湿潤時曲げ強さ | 吸水厚さ膨張率 |  |  | はく離強さ | 木ねじ保持力 | ホルムアルデヒド放散量 |  |  | 難燃性
|  |  |  | 表面の著しい凹凸,汚れ,剥がれ,使用上有害なねじれ,反り等の有無 | 幅 | 長さ | 厚さ | 厚さ(7mm未満) |  | 厚さ(7～15mm) |  | 厚さ(15mm以上) | [7 empty] | 厚さ7mm以下 | 厚さ7mmを超え15mm以下 | 厚さ15mmを超える
[8 empty] | 研磨 | 無研磨 | 研磨 | 無研磨 | 研磨 | 無研磨 | [11 empty] | F☆☆☆☆ | F☆☆☆ | F☆☆
ＭＤＦ | 単 位 |  |  |  | mm | mm | mm | mm | mm | mm | mm | mm | mm | mm | mm | g/cm3 | % | N/mm2 | N/mm2 | % | % | % | N/mm2 | N | mg/l | mg/l | mg/l | 級
30タイプ | 基準値 | 上限値 | [5 empty] | +0.3 | +0.5 | +0.3 | +1.0 | +0.3 | +1.5 | +3.0 | 2 | 0.8 | 13 |  |  | 17 | 12 | 10 |  |  | 0.3 | 0.5 | 1.5
|  | 下限値 |  | 無 |  |  |  | -0.3 | -0.5 | -0.3 | -1.0 | -0.3 | -1.5 | -3.0 |  | 0.35 | 5 | 30 | 15 |  |  |  | 0.5 | 500 |  |  |  | 3
摘 要
| 根 拠 |  | JIS A5905 | JIS A5905 | JIS A5905 | JIS A5905 | JIS A5905 | JIS A5905 | JIS A5905 | JIS A5905 | JIS A5905 | JIS A5905 | JIS A5905 | JIS A5905 | JIS A5905 | JIS A5905 | JIS A5905 | JIS A5905 | JIS A5905 | JIS A5905 | JIS A5905 | JIS A5905 | JIS A5905 | JIS A5905 | JIS A5905 | JIS A5905 | JIS A5905 | JIS A5905
品 目 | 項 目 |  | ＪＩＳ認定の有無 | 外観 | 寸法 |  |  | 厚さ許容差 | [5 empty] | 幅及び長さの許容差 | 直角度 | 密度 | 含水率 | 曲げ強さ | 湿潤時曲げ強さ | 吸水厚さ膨張率 |  |  | はく離強さ | 木ねじ保持力 | ホルムアルデヒド放散量 |  |  | 難燃性
|  |  |  | 表面の著しい凹凸,汚れ,剥がれ,使用上有害なねじれ,反り等の有無 | 幅 | 長さ | 厚さ | 厚さ(7mm未満) |  | 厚さ(7～15mm) |  | 厚さ(15mm以上) | [7 empty] | 厚さ7mm以下 | 厚さ7mmを超え15mm以下 | 厚さ15mmを超える
[8 empty] | 研磨 | 無研磨 | 研磨 | 無研磨 | 研磨 | 無研磨 | [11 empty] | F☆☆☆☆ | F☆☆☆ | F☆☆
ＭＤＦ | 単 位 |  |  |  | mm | mm | mm | mm | mm | mm | mm | mm | mm | mm | mm | g/cm3 | % | N/mm2 | N/mm2 | % | % | % | N/mm2 | N | mg/l | mg/l | mg/l | 級
25タイプ | 基準値 | 上限値 | [5 empty] | +0.3 | +0.5 | +0.3 | +1.0 | +0.3 | +1.5 | +3.0 | 2 | 0.8 | 13 |  |  | 17 | 12 | 10 |  |  | 0.3 | 0.5 | 1.5
|  | 下限値 |  | 無 |  |  |  | -0.3 | -0.5 | -0.3 | -1.0 | -0.3 | -1.5 | -3.0 |  | 0.35 | 5 | 25 | 12.5 |  |  |  | 0.4 | 400 |  |  |  | 3
摘 要
| 根 拠 |  | JIS A5905 | JIS A5905 | JIS A5905 | JIS A5905 | JIS A5905 | JIS A5905 | JIS A5905 | JIS A5905 | JIS A5905 | JIS A5905 | JIS A5905 | JIS A5905 | JIS A5905 | JIS A5905 | JIS A5905 | JIS A5905 | JIS A5905 | JIS A5905 | JIS A5905 | JIS A5905 | JIS A5905 | JIS A5905 | JIS A5905 | JIS A5905 | JIS A5905 | JIS A5905
品 目 | 項 目 |  | ＪＩＳ認定の有無 | 外観 | 寸法 |  |  | 厚さ許容差 | [5 empty] | 幅及び長さの許容差 | 直角度 | 密度 | 含水率 | 曲げ強さ | 湿潤時曲げ強さ | 吸水厚さ膨張率 |  |  | はく離強さ | 木ねじ保持力 | ホルムアルデヒド放散量 |  |  | 難燃性
|  |  |  | 表面の著しい凹凸,汚れ,剥がれ,使用上有害なねじれ,反り等の有無 | 幅 | 長さ | 厚さ | 厚さ(7mm未満) |  | 厚さ(7～15mm) |  | 厚さ(15mm以上) | [7 empty] | 厚さ7mm以下 | 厚さ7mmを超え15mm以下 | 厚さ15mmを超える
[8 empty] | 研磨 | 無研磨 | 研磨 | 無研磨 | 研磨 | 無研磨 | [11 empty] | F☆☆☆☆ | F☆☆☆ | F☆☆
ＭＤＦ | 単 位 |  |  |  | mm | mm | mm | mm | mm | mm | mm | mm | mm | mm | mm | g/cm3 | % | N/mm2 | N/mm2 | % | % | % | N/mm2 | N | mg/l | mg/l | mg/l | 級
15タイプ | 基準値 | 上限値 | [5 empty] | +0.3 | +0.5 | +0.3 | +1.0 | +0.3 | +1.5 | +3.0 | 2 | 0.8 | 13 |  |  | 17 | 12 | 10 |  |  | 0.3 | 0.5 | 1.5
|  | 下限値 |  | 無 |  |  |  | -0.3 | -0.5 | -0.3 | -1.0 | -0.3 | -1.5 | -3.0 |  | 0.35 | 5 | 15 | 7.5 |  |  |  | 0.3 | 300 |  |  |  | 3
摘 要
| 根 拠 |  | JIS A5905 | JIS A5905 | JIS A5905 | JIS A5905 | JIS A5905 | JIS A5905 | JIS A5905 | JIS A5905 | JIS A5905 | JIS A5905 | JIS A5905 | JIS A5905 | JIS A5905 | JIS A5905 | JIS A5905 | JIS A5905 | JIS A5905 | JIS A5905 | JIS A5905 | JIS A5905 | JIS A5905 | JIS A5905 | JIS A5905 | JIS A5905 | JIS A5905 | JIS A5905
品 目 | 項 目 |  | ＪＩＳ認定の有無 | 外観 | 寸法 |  |  | 厚さ許容差 | [5 empty] | 幅及び長さの許容差 | 直角度 | 密度 | 含水率 | 曲げ強さ | はく離強さ | 木ねじ保持力 | ホルムアルデヒド放散量 |  |  | 難燃性
|  |  |  | 表面の著しい凹凸,汚れ,剥がれ,使用上有害なねじれ,反り等の有無 | 幅 | 長さ | 厚さ | 厚さ(7mm未満) |  | 厚さ(7～15mm) |  | 厚さ(15mm以上)
[8 empty] | 研磨 | 無研磨 | 研磨 | 無研磨 | 研磨 | 無研磨 | [7 empty] | F☆☆☆☆ | F☆☆☆ | F☆☆
ＭＤＦ | 単 位 |  |  |  | mm | mm | mm | mm | mm | mm | mm | mm | mm | mm | mm | g/cm3 | % | N/mm2 | N/mm2 | N | mg/l | mg/l | mg/l | 級
5タイプ | 基準値 | 上限値 | [5 empty] | +0.3 | +0.5 | +0.3 | +1.0 | +0.3 | +1.5 | +3.0 | 2 | 0.8 | 13 |  |  |  | 0.3 | 0.5 | 1.5
|  | 下限値 |  | 無 |  |  |  | -0.3 | -0.5 | -0.3 | -1.0 | -0.3 | -1.5 | -3.0 |  | 0.35 | 5 | 5 | 0.2 | 200 |  |  |  | 3
摘 要
| 根 拠 |  | JIS A5905 | JIS A5905 | JIS A5905 | JIS A5905 | JIS A5905 | JIS A5905 | JIS A5905 | JIS A5905 | JIS A5905 | JIS A5905 | JIS A5905 | JIS A5905 | JIS A5905 | JIS A5905 | JIS A5905 | JIS A5905 | JIS A5905 | JIS A5905 | JIS A5905 | JIS A5905 | JIS A5905 | JIS A5905
品 目 | 項 目 |  | ＪＩＳ認定の有無 | 外観 | 寸法 |  |  | 厚さ許容差 |  | 幅及び長さの許容差 | 直角度 | 密度 | 含水率 | 曲げ強さ | 湿潤時曲げ強さ | 吸水厚さ膨張率 |  |  | はく離強さ | 木ねじ保持力 | ホルムアルデヒド放散量 |  |  | 難燃性 | 平面引張強さ | 耐衝撃性 |  | 耐酸性 | 耐アルカリ性 | 耐汚染性 | 耐変退色 |  | 耐ひっかき性
|  |  |  | 表面の著しい凹凸,汚れ,剥がれ,使用上有害なねじれ,反り等の有無 | 幅 | 長さ | 厚さ | 厚さ(15mm未満) | 厚さ(15mm以上) | [6 empty] | 厚さ7mm以下 | 厚さ7mmを超え15mm以下 | 厚さ15mmを超える | [7 empty] | 放射状の亀裂，破壊，はく離の有無 | くぼみの直径 | 変色の有無 | 変色の有無 | クレヨン(赤)に対する汚染性 | 外観 | 色差 | 著しく目立つ傷あとの有無
[21 empty] | F☆☆☆☆ | F☆☆☆ | F☆☆ | [7 empty] | 表面のひび割れ膨れなどの欠陥の有無 | 変退色用グレースケール4号以上
化粧ＭＤＦ | 単 位 |  |  |  | mm | mm | mm | mm | mm | mm | mm | g/cm3 | % | N/mm2 | N/mm2 | % | % | % | N/mm2 | N | mg/l | mg/l | mg/l | 級 | N/mm2 |  | mm |  |  | 号
30タイプ | 基準値 | 上限値 | [5 empty] | +0.5 | +0.6 | +3.0 | 2 | 0.8 | 13 |  |  | 17 | 12 | 10 |  |  | 0.3 | 0.5 | 1.5 |  |  |  | 20 |  |  |  |  | 3
|  | 下限値 |  | 無 |  |  |  | -0.5 | -0.6 | -3.0 |  | 0.35 | 5 | 30 | 15 |  |  |  | 0.5 | 500 |  |  |  | 3 | 0.4 | 無 |  | 無 | 無 | 3 | 無 |  | 無
| 摘 要 | [28 empty] | 汚染用グレースケール
| 根 拠 |  | JIS A5905 | JIS A5905 | JIS A5905 | JIS A5905 | JIS A5905 | JIS A5905 | JIS A5905 | JIS A5905 | JIS A5905 | JIS A5905 | JIS A5905 | JIS A5905 | JIS A5905 | JIS A5905 | JIS A5905 | JIS A5905 | JIS A5905 | JIS A5905 | JIS A5905 | JIS A5905 | JIS A5905 | JIS A5905 | JIS A5905 | JIS A5905 | JIS A5905 | JIS A5905 | JIS A5905 | JIS A5905 | JIS A5905 | JIS A5905 | JIS A5905
品 目 | 項 目 |  | ＪＩＳ認定の有無 | 外観 | 寸法 |  |  | 厚さ許容差 |  | 幅及び長さの許容差 | 直角度 | 密度 | 含水率 | 曲げ強さ | 湿潤時曲げ強さ | 吸水厚さ膨張率 |  |  | はく離強さ | 木ねじ保持力 | ホルムアルデヒド放散量 |  |  | 難燃性 | 平面引張強さ | 耐衝撃性 |  | 耐酸性 | 耐アルカリ性 | 耐汚染性 | 耐変退色 |  | 耐ひっかき性
|  |  |  | 表面の著しい凹凸,汚れ,剥がれ,使用上有害なねじれ,反り等の有無 | 幅 | 長さ | 厚さ | 厚さ(15mm未満) | 厚さ(15mm以上) | [6 empty] | 厚さ7mm以下 | 厚さ7mmを超え15mm以下 | 厚さ15mmを超える | [7 empty] | 放射状の亀裂，破壊，はく離の有無 | くぼみの直径 | 変色の有無 | 変色の有無 | クレヨン(赤)に対する汚染性 | 外観 | 色差 | 著しく目立つ傷あとの有無
[21 empty] | F☆☆☆☆ | F☆☆☆ | F☆☆ | [7 empty] | 表面のひび割れ膨れなどの欠陥の有無 | 変退色用グレースケール4号以上
化粧ＭＤＦ | 単 位 |  |  |  | mm | mm | mm | mm | mm | mm | mm | g/cm3 | % | N/mm2 | N/mm2 | % | % | % | N/mm2 | N | mg/l | mg/l | mg/l | 級 | N/mm2 |  | mm |  |  | 号
25タイプ | 基準値 | 上限値 | [5 empty] | +0.5 | +0.6 | +3.0 | 2 | 0.8 | 13 |  |  | 17 | 12 | 10 |  |  | 0.3 | 0.5 | 1.5 |  |  |  | 20 |  |  |  |  | 3
|  | 下限値 |  | 無 |  |  |  | -0.5 | -0.6 | -3.0 |  | 0.35 | 5 | 25 | 12.5 |  |  |  | 0.4 | 400 |  |  |  | 3 | 0.4 | 無 |  | 無 | 無 | 3 | 無 |  | 無
| 摘 要 | [28 empty] | 汚染用グレースケール
| 根 拠 |  | JIS A5905 | JIS A5905 | JIS A5905 | JIS A5905 | JIS A5905 | JIS A5905 | JIS A5905 | JIS A5905 | JIS A5905 | JIS A5905 | JIS A5905 | JIS A5905 | JIS A5905 | JIS A5905 | JIS A5905 | JIS A5905 | JIS A5905 | JIS A5905 | JIS A5905 | JIS A5905 | JIS A5905 | JIS A5905 | JIS A5905 | JIS A5905 | JIS A5905 | JIS A5905 | JIS A5905 | JIS A5905 | JIS A5905 | JIS A5905 | JIS A5905
品 目 | 項 目 |  | ＪＩＳ認定の有無 | 外観 | 寸法 |  |  | 厚さ許容差 |  | 幅及び長さの許容差 | 直角度 | 密度 | 含水率 | 曲げ強さ | 湿潤時曲げ強さ | 吸水厚さ膨張率 |  |  | はく離強さ | 木ねじ保持力 | ホルムアルデヒド放散量 |  |  | 難燃性 | 平面引張強さ | 耐衝撃性 |  | 耐酸性 | 耐アルカリ性 | 耐汚染性 | 耐変退色 |  | 耐ひっかき性
|  |  |  | 表面の著しい凹凸,汚れ,剥がれ,使用上有害なねじれ,反り等の有無 | 幅 | 長さ | 厚さ | 厚さ(15mm未満) | 厚さ(15mm以上) | [6 empty] | 厚さ7mm以下 | 厚さ7mmを超え15mm以下 | 厚さ15mmを超える | [7 empty] | 放射状の亀裂，破壊，はく離の有無 | くぼみの直径 | 変色の有無 | 変色の有無 | クレヨン(赤)に対する汚染性 | 外観 | 色差 | 著しく目立つ傷あとの有無
[21 empty] | F☆☆☆☆ | F☆☆☆ | F☆☆ | [7 empty] | 表面のひび割れ膨れなどの欠陥の有無 | 変退色用グレースケール4号以上
化粧ＭＤＦ | 単 位 |  |  |  | mm | mm | mm | mm | mm | mm | mm | g/cm3 | % | N/mm2 | N/mm2 | % | % | % | N/mm2 | N | mg/l | mg/l | mg/l | 級 | N/mm2 |  | mm |  |  | 号
15タイプ | 基準値 | 上限値 | [5 empty] | +0.5 | +0.6 | +3.0 | 2 | 0.8 | 13 |  |  | 17 | 12 | 10 |  |  | 0.3 | 0.5 | 1.5 |  |  |  | 20 |  |  |  |  | 3
|  | 下限値 |  | 無 |  |  |  | -0.5 | -0.6 | -3.0 |  | 0.35 | 5 | 15 | 7.5 |  |  |  | 0.3 | 300 |  |  |  | 3 | 0.4 | 無 |  | 無 | 無 | 3 | 無 |  | 無
| 摘 要 | [28 empty] | 汚染用グレースケール
| 根 拠 |  | JIS A5905 | JIS A5905 | JIS A5905 | JIS A5905 | JIS A5905 | JIS A5905 | JIS A5905 | JIS A5905 | JIS A5905 | JIS A5905 | JIS A5905 | JIS A5905 | JIS A5905 | JIS A5905 | JIS A5905 | JIS A5905 | JIS A5905 | JIS A5905 | JIS A5905 | JIS A5905 | JIS A5905 | JIS A5905 | JIS A5905 | JIS A5905 | JIS A5905 | JIS A5905 | JIS A5905 | JIS A5905 | JIS A5905 | JIS A5905 | JIS A5905
品 目 | 項 目 |  | ＪＩＳ認定の有無 | 外観 | 寸法 |  |  | 厚さ許容差 |  | 幅及び長さの許容差 | 直角度 | 密度 | 含水率 | 曲げ強さ | はく離強さ | 木ねじ保持力 | ホルムアルデヒド放散量 |  |  | 難燃性 | 平面引張強さ | 耐衝撃性 |  | 耐酸性 | 耐アルカリ性 | 耐汚染性 | 耐変退色 |  | 耐ひっかき性
|  |  |  | 表面の著しい凹凸,汚れ,剥がれ,使用上有害なねじれ,反り等の有無 | 幅 | 長さ | 厚さ | 厚さ(15mm未満) | 厚さ(15mm以上) | [12 empty] | 放射状の亀裂，破壊，はく離の有無 | くぼみの直径 | 変色の有無 | 変色の有無 | クレヨン(赤)に対する汚染性 | 外観 | 色差 | 著しく目立つ傷あとの有無
[17 empty] | F☆☆☆☆ | F☆☆☆ | F☆☆ | [7 empty] | 表面のひび割れ膨れなどの欠陥の有無 | 変退色用グレースケール4号以上
化粧ＭＤＦ | 単 位 |  |  |  | mm | mm | mm | mm | mm | mm | mm | g/cm3 | % | N/mm2 | N/mm2 | N | mg/l | mg/l | mg/l | 級 | N/mm2 |  | mm |  |  | 号
5タイプ | 基準値 | 上限値 | [5 empty] | +0.5 | +0.6 | +3.0 | 2 | 0.8 | 13 |  |  |  | 0.3 | 0.5 | 1.5 |  |  |  | 20 |  |  |  |  | 3
|  | 下限値 |  | 無 |  |  |  | -0.5 | -0.6 | -3.0 |  | 0.35 | 5 | 5 | 0.2 | 200 |  |  |  | 3 | 0.4 | 無 |  | 無 | 無 | 3 | 無 |  | 無
| 摘 要 | [24 empty] | 汚染用グレースケール
| 根 拠 |  | JIS A5905 | JIS A5905 | JIS A5905 | JIS A5905 | JIS A5905 | JIS A5905 | JIS A5905 | JIS A5905 | JIS A5905 | JIS A5905 | JIS A5905 | JIS A5905 | JIS A5905 | JIS A5905 | JIS A5905 | JIS A5905 | JIS A5905 | JIS A5905 | JIS A5905 | JIS A5905 | JIS A5905 | JIS A5905 | JIS A5905 | JIS A5905 | JIS A5905 | JIS A5905 | JIS A5905