## パーティクルボード
品 目 | 項 目 |  | ＪＩＳ認定の有無 | 寸法 |  |  | 厚さ許容差 | [5 empty] | 幅及び長さの許容差 | 直角度 | 表面の著しい凹凸,汚れ,剥がれ,使用上有害なねじれ,反り等の有無 | 密度 | 含水率 | 曲げ強さ | 湿潤時曲げ強さ | 吸水厚さ膨張率 | はく離強さ | 木ねじ保持力 | ホルムアルデヒド放散量 |  |  | 断熱性
|  |  |  | 幅 | 長さ | 厚さ | 厚さ(15mm未満) |  | 厚さ(15～20mm) |  | 厚さ(20mm以上) | [14 empty] | 厚さ
[7 empty] | 研磨 | 無研磨 | 研磨 | 無研磨 | 研磨 | 無研磨 | [5 empty] | 縦・横方向 | 縦・横方向 |  |  |  | F☆☆☆☆ | F☆☆☆ | F☆☆ | 10mm | 12mm | 15mm | 18mm | 20mm | 25mm | 30mm | 35mm | 40mm
素地パーティクルボード | 単 位 |  |  | mm | mm | mm | mm | mm | mm | mm | mm | mm | mm | mm |  | g/cm3 | % | N/mm2 | N/mm2 | % | N/mm2 | N | mg/l | mg/l | mg/l | 熱抵抗m2･K/W
18タイプ | 基準値 | 上限値 |  |  |  |  | +0.3 | +1.0 | +0.3 | +1.2 | +0.3 | +1.5 | +3.0 | 2 |  | 0.9 | 13 |  |  | 12 |  |  | 0.3 | 0.5 | 1.5
|  | 下限値 |  |  |  |  | -0.3 | -1.0 | -0.3 | -1.2 | -0.3 | -1.5 | -3.0 |  | 無 | 0.4 | 5 | 18 | 9 |  | 0.3 | 500 |  |  |  | 0.06 | 0.077 | 0.095 | 0.112 | 0.12 | 0.155 | 0.181 | 0.215 | 0.241
摘 要
| 根 拠 |  | JIS A5908 | JIS A5908 | JIS A5908 | JIS A5908 | JIS A5908 | JIS A5908 | JIS A5908 | JIS A5908 | JIS A5908 | JIS A5908 | JIS A5908 | JIS A5908 | JIS A5908 | JIS A5908 | JIS A5908 | JIS A5908 | JIS A5908 | JIS A5908 | JIS A5908 | JIS A5908 | JIS A5908 | JIS A5908 | JIS A5908 | JIS A5908 | JIS A5908 | JIS A5908 | JIS A5908 | JIS A5908 | JIS A5908 | JIS A5908 | JIS A5908 | JIS A5908
品 目 | 項 目 |  | ＪＩＳ認定の有無 | 寸法 |  |  | 厚さ許容差 | [5 empty] | 幅及び長さの許容差 | 直角度 | 表面の著しい凹凸,汚れ,剥がれ,使用上有害なねじれ,反り等の有無 | 密度 | 含水率 | 曲げ強さ | 湿潤時曲げ強さ | 吸水厚さ膨張率 | はく離強さ | 木ねじ保持力 | ホルムアルデヒド放散量 |  |  | 断熱性
|  |  |  | 幅 | 長さ | 厚さ | 厚さ(15mm未満) |  | 厚さ(15～20mm) |  | 厚さ(20mm以上) | [14 empty] | 厚さ
[7 empty] | 研磨 | 無研磨 | 研磨 | 無研磨 | 研磨 | 無研磨 | [5 empty] | 縦・横方向 | 縦・横方向 |  |  |  | F☆☆☆☆ | F☆☆☆ | F☆☆ | 10mm | 12mm | 15mm | 18mm | 20mm | 25mm | 30mm | 35mm | 40mm
素地パーティクルボード | 単 位 |  |  | mm | mm | mm | mm | mm | mm | mm | mm | mm | mm | mm |  | g/cm3 | % | N/mm2 | N/mm2 | % | N/mm2 | N | mg/l | mg/l | mg/l | 熱抵抗m2･K/W
13タイプ | 基準値 | 上限値 |  |  |  |  | +0.3 | +1.0 | +0.3 | +1.2 | +0.3 | +1.5 | +3.0 | 2 |  | 0.9 | 13 |  |  | 12 |  |  | 0.3 | 0.5 | 1.5
|  | 下限値 |  |  |  |  | -0.3 | -1.0 | -0.3 | -1.2 | -0.3 | -1.5 | -3.0 |  | 無 | 0.4 | 5 | 13 | 6.5 |  | 0.2 | 400 |  |  |  | 0.06 | 0.077 | 0.095 | 0.112 | 0.12 | 0.155 | 0.181 | 0.215 | 0.241
摘 要
| 根 拠 |  | JIS A5908 | JIS A5908 | JIS A5908 | JIS A5908 | JIS A5908 | JIS A5908 | JIS A5908 | JIS A5908 | JIS A5908 | JIS A5908 | JIS A5908 | JIS A5908 | JIS A5908 | JIS A5908 | JIS A5908 | JIS A5908 | JIS A5908 | JIS A5908 | JIS A5908 | JIS A5908 | JIS A5908 | JIS A5908 | JIS A5908 | JIS A5908 | JIS A5908 | JIS A5908 | JIS A5908 | JIS A5908 | JIS A5908 | JIS A5908 | JIS A5908 | JIS A5908
品 目 | 項 目 |  | ＪＩＳ認定の有無 | 寸法 |  |  | 厚さ許容差 | [5 empty] | 幅及び長さの許容差 | 直角度 | 表面の著しい凹凸,汚れ,剥がれ,使用上有害なねじれ,反り等の有無 | 密度 | 含水率 | 曲げ強さ | 吸水厚さ膨張率 | はく離強さ | 木ねじ保持力 | ホルムアルデヒド放散量 |  |  | 断熱性
|  |  |  | 幅 | 長さ | 厚さ | 厚さ(15mm未満) |  | 厚さ(15～20mm) |  | 厚さ(20mm以上) | [13 empty] | 厚さ
[7 empty] | 研磨 | 無研磨 | 研磨 | 無研磨 | 研磨 | 無研磨 | [5 empty] | 縦・横方向 |  |  |  | F☆☆☆☆ | F☆☆☆ | F☆☆ | 10mm | 12mm | 15mm | 18mm | 20mm | 25mm | 30mm | 35mm | 40mm
素地パーティクルボード | 単 位 |  |  | mm | mm | mm | mm | mm | mm | mm | mm | mm | mm | mm |  | g/cm3 | % | N/mm2 | % | N/mm2 | N | mg/l | mg/l | mg/l | 熱抵抗m2･K/W
8タイプ | 基準値 | 上限値 |  |  |  |  | +0.3 | +1.0 | +0.3 | +1.2 | +0.3 | +1.5 | +3.0 | 2 |  | 0.9 | 13 |  | 12 |  |  | 0.3 | 0.5 | 1.5
|  | 下限値 |  |  |  |  | -0.3 | -1.0 | -0.3 | -1.2 | -0.3 | -1.5 | -3.0 |  | 無 | 0.4 | 5 | 8 |  | 0.15 | 300 |  |  |  | 0.06 | 0.077 | 0.095 | 0.112 | 0.12 | 0.155 | 0.181 | 0.215 | 0.241
摘 要
| 根 拠 |  | JIS A5908 | JIS A5908 | JIS A5908 | JIS A5908 | JIS A5908 | JIS A5908 | JIS A5908 | JIS A5908 | JIS A5908 | JIS A5908 | JIS A5908 | JIS A5908 | JIS A5908 | JIS A5908 | JIS A5908 | JIS A5908 | JIS A5908 | JIS A5908 | JIS A5908 | JIS A5908 | JIS A5908 | JIS A5908 | JIS A5908 | JIS A5908 | JIS A5908 | JIS A5908 | JIS A5908 | JIS A5908 | JIS A5908 | JIS A5908 | JIS A5908
品 目 | 項 目 |  | ＪＩＳ認定の有無 | 寸法 |  |  | 厚さ許容差 | [5 empty] | 幅及び長さの許容差 | 直角度 | 表面の著しい凹凸,汚れ,剥がれ,使用上有害なねじれ,反り等の有無 | 密度 | 含水率 | 曲げ強さ |  | 湿潤時曲げ強さ |  | 吸水厚さ膨張率 |  | はく離強さ | 木ねじ保持力 | ホルムアルデヒド放散量 |  |  | 断熱性
|  |  |  | 幅 | 長さ | 厚さ | 厚さ(15mm未満) |  | 厚さ(15～20mm) |  | 厚さ(20mm以上) | [10 empty] | 厚さ12.7mmを超える | 厚さ12.7mm以下 | [5 empty] | 厚さ
[7 empty] | 研磨 | 無研磨 | 研磨 | 無研磨 | 研磨 | 無研磨 | [5 empty] | 縦方向 | 横方向 | 縦方向 | 横方向 |  |  |  |  | F☆☆☆☆ | F☆☆☆ | F☆☆ | 10mm | 12mm | 15mm | 18mm | 20mm | 25mm | 30mm | 35mm | 40mm
素地パーティクルボード | 単 位 |  |  | mm | mm | mm | mm | mm | mm | mm | mm | mm | mm | mm |  | g/cm3 | % | N/mm2 | N/mm2 | N/mm2 | N/mm2 | % | % | N/mm2 | N | mg/l | mg/l | mg/l | 熱抵抗m2･K/W
24-10タイプ | 基準値 | 上限値 |  |  |  |  | +0.3 | +1.0 | +0.3 | +1.2 | +0.3 | +1.5 | +3.0 | 2 |  | 0.9 | 13 |  |  |  |  | 20 | 25 |  |  | 0.3 | 0.5 | 1.5
|  | 下限値 |  |  |  |  | -0.3 | -1.0 | -0.3 | -1.2 | -0.3 | -1.5 | -3.0 |  | 無 | 0.4 | 5 | 24 | 10 | 12 | 5 |  |  | 0.3 | 500 |  |  |  | 0.06 | 0.077 | 0.095 | 0.112 | 0.12 | 0.155 | 0.181 | 0.215 | 0.241
摘 要
| 根 拠 |  | JIS A5908 | JIS A5908 | JIS A5908 | JIS A5908 | JIS A5908 | JIS A5908 | JIS A5908 | JIS A5908 | JIS A5908 | JIS A5908 | JIS A5908 | JIS A5908 | JIS A5908 | JIS A5908 | JIS A5908 | JIS A5908 | JIS A5908 | JIS A5908 | JIS A5908 | JIS A5908 | JIS A5908 | JIS A5908 | JIS A5908 | JIS A5908 | JIS A5908 | JIS A5908 | JIS A5908 | JIS A5908 | JIS A5908 | JIS A5908 | JIS A5908 | JIS A5908 | JIS A5908 | JIS A5908 | JIS A5908
品 目 | 項 目 |  | ＪＩＳ認定の有無 | 寸法 |  |  | 厚さ許容差 | [5 empty] | 幅及び長さの許容差 | 直角度 | 表面の著しい凹凸,汚れ,剥がれ,使用上有害なねじれ,反り等の有無 | 密度 | 含水率 | 曲げ強さ |  | 湿潤時曲げ強さ |  | 吸水厚さ膨張率 |  | はく離強さ | 木ねじ保持力 | ホルムアルデヒド放散量 |  |  | 断熱性
|  |  |  | 幅 | 長さ | 厚さ | 厚さ(15mm未満) |  | 厚さ(15～20mm) |  | 厚さ(20mm以上) | [10 empty] | 厚さ12.7mmを超える | 厚さ12.7mm以下 | [5 empty] | 厚さ
[7 empty] | 研磨 | 無研磨 | 研磨 | 無研磨 | 研磨 | 無研磨 | [5 empty] | 縦方向 | 横方向 | 縦方向 | 横方向 |  |  |  |  | F☆☆☆☆ | F☆☆☆ | F☆☆ | 10mm | 12mm | 15mm | 18mm | 20mm | 25mm | 30mm | 35mm | 40mm
素地パーティクルボード | 単 位 |  |  | mm | mm | mm | mm | mm | mm | mm | mm | mm | mm | mm |  | g/cm3 | % | N/mm2 | N/mm2 | N/mm2 | N/mm2 | % | % | N/mm2 | N | mg/l | mg/l | mg/l | 熱抵抗m2･K/W
17.5-10.5タイプ | 基準値 | 上限値 |  |  |  |  | +0.3 | +1.0 | +0.3 | +1.2 | +0.3 | +1.5 | +3.0 | 2 |  | 0.9 | 13 |  |  |  |  | 20 | 25 |  |  | 0.3 | 0.5 | 1.5
|  | 下限値 |  |  |  |  | -0.3 | -1.0 | -0.3 | -1.2 | -0.3 | -1.5 | -3.0 |  | 無 | 0.4 | 5 | 17.5 | 10.5 | 8.8 | 5.3 |  |  | 0.3 | 500 |  |  |  | 0.06 | 0.077 | 0.095 | 0.112 | 0.12 | 0.155 | 0.181 | 0.215 | 0.241
摘 要
| 根 拠 |  | JIS A5908 | JIS A5908 | JIS A5908 | JIS A5908 | JIS A5908 | JIS A5908 | JIS A5908 | JIS A5908 | JIS A5908 | JIS A5908 | JIS A5908 | JIS A5908 | JIS A5908 | JIS A5908 | JIS A5908 | JIS A5908 | JIS A5908 | JIS A5908 | JIS A5908 | JIS A5908 | JIS A5908 | JIS A5908 | JIS A5908 | JIS A5908 | JIS A5908 | JIS A5908 | JIS A5908 | JIS A5908 | JIS A5908 | JIS A5908 | JIS A5908 | JIS A5908 | JIS A5908 | JIS A5908 | JIS A5908
品 目 | 項 目 |  | ＪＩＳ認定の有無 | 寸法 |  |  | 厚さ許容差 | [5 empty] | 幅及び長さの許容差 | 直角度 | 表面の著しい凹凸,汚れ,剥がれ,使用上有害なねじれ,反り等の有無 | 密度 | 含水率 | 曲げ強さ |  | 湿潤時曲げ強さ |  | 吸水厚さ膨張率 | はく離強さ | 木ねじ保持力 | ホルムアルデヒド放散量 |  |  | 断熱性
|  |  |  | 幅 | 長さ | 厚さ | 厚さ(15mm未満) |  | 厚さ(15～20mm) |  | 厚さ(20mm以上) | [16 empty] | 厚さ
[7 empty] | 研磨 | 無研磨 | 研磨 | 無研磨 | 研磨 | 無研磨 | [5 empty] | 縦方向 | 横方向 | 縦方向 | 横方向 |  |  |  | F☆☆☆☆ | F☆☆☆ | F☆☆ | 10mm | 12mm | 15mm | 18mm | 20mm | 25mm | 30mm | 35mm | 40mm
単板張りパーティクルボード | 単 位 |  |  | mm | mm | mm | mm | mm | mm | mm | mm | mm | mm | mm |  | g/cm3 | % | N/mm2 | N/mm2 | N/mm2 | N/mm2 | % | N/mm2 | N | mg/l | mg/l | mg/l | 熱抵抗m2･K/W
30-15タイプ | 基準値 | 上限値 |  |  |  |  | +0.3 | +1.0 | +0.3 | +1.2 | +0.3 | +1.5 | +3.0 | 2 |  | 0.9 | 13 |  |  |  |  | 12 |  |  | 0.3 | 0.5 | 1.5
|  | 下限値 |  |  |  |  | -0.3 | -1.0 | -0.3 | -1.2 | -0.3 | -1.5 | -3.0 |  | 無 | 0.4 | 5 | 30 | 15 | 15 | 7.5 |  | 0.3 | 500 |  |  |  | 0.06 | 0.077 | 0.095 | 0.112 | 0.12 | 0.155 | 0.181 | 0.215 | 0.241
摘 要
| 根 拠 |  | JIS A5908 | JIS A5908 | JIS A5908 | JIS A5908 | JIS A5908 | JIS A5908 | JIS A5908 | JIS A5908 | JIS A5908 | JIS A5908 | JIS A5908 | JIS A5908 | JIS A5908 | JIS A5908 | JIS A5908 | JIS A5908 | JIS A5908 | JIS A5908 | JIS A5908 | JIS A5908 | JIS A5908 | JIS A5908 | JIS A5908 | JIS A5908 | JIS A5908 | JIS A5908 | JIS A5908 | JIS A5908 | JIS A5908 | JIS A5908 | JIS A5908 | JIS A5908 | JIS A5908 | JIS A5908
品 目 | 項 目 |  | ＪＩＳ認定の有無 | 寸法 |  |  | 厚さ許容差 |  | 幅及び長さの許容差 | 直角度 | 表面の著しい凹凸,汚れ,剥がれ,使用上有害なねじれ,反り等の有無 | 密度 | 含水率 | 曲げ強さ | 湿潤時曲げ強さ | 吸水厚さ膨張率 | はく離強さ | 木ねじ保持力 | ホルムアルデヒド放散量 |  |  | 断熱性 | [8 empty] | 平面引張強さ | 耐衝撃性 |  | 耐酸性 | 耐アルカリ性 | 耐汚染性 | 耐変退色 |  | 耐ひっかき性
|  |  |  | 幅 | 長さ | 厚さ | 厚さ(18mm未満) | 厚さ(18mm以上) | [13 empty] | 厚さ | [9 empty] | 放射状の亀裂，破壊，はく離の有無 | くぼみの直径 | 変色の有無 | 変色の有無 | クレヨン(赤)に対する汚染性 | 外観 | 色差 | 著しく目立つ傷あとの有無
[14 empty] | 縦・横方向 | 縦・横方向 |  |  |  | F☆☆☆☆ | F☆☆☆ | F☆☆ | 10mm | 12mm | 15mm | 18mm | 20mm | 25mm | 30mm | 35mm | 40mm | [6 empty] | 表面のひび割れ膨れなどの欠陥の有無 | 変退色用グレースケール4号以上又は色素3.0以下
化粧パーティクルボード | 単 位 |  |  | mm | mm | mm | mm | mm | mm | mm |  | g/cm3 | % | N/mm2 | N/mm2 | % | N/mm2 | N | mg/l | mg/l | mg/l | 熱抵抗m2･K/W | [8 empty] | N/mm2 |  | mm |  |  | 号
18タイプ | 基準値 | 上限値 |  |  |  |  | +0.5 | +0.6 | +3.0 | 2 |  | 0.9 | 13 |  |  | 12 |  |  | 0.3 | 0.5 | 1.5 | [11 empty] | 20 |  |  |  |  | 3
|  | 下限値 |  |  |  |  | -0.5 | -0.6 | -3.0 |  | 無 | 0.4 | 5 | 18 | 9 |  | 0.3 | 500 |  |  |  | 0.06 | 0.077 | 0.095 | 0.112 | 0.12 | 0.155 | 0.181 | 0.215 | 0.241 | 0.4 | 無 |  | 無 | 無 | 3 | 無 |  | 無
| 摘 要 | [34 empty] | 汚染用グレースケール
| 根 拠 |  | JIS A5908 | JIS A5908 | JIS A5908 | JIS A5908 | JIS A5908 | JIS A5908 | JIS A5908 | JIS A5908 | JIS A5908 | JIS A5908 | JIS A5908 | JIS A5908 | JIS A5908 | JIS A5908 | JIS A5908 | JIS A5908 | JIS A5908 | JIS A5908 | JIS A5908 | JIS A5908 | JIS A5908 | JIS A5908 | JIS A5908 | JIS A5908 | JIS A5908 | JIS A5908 | JIS A5908 | JIS A5908 | JIS A5908 | JIS A5908 | JIS A5908 | JIS A5908 | JIS A5908 | JIS A5908 | JIS A5908 | JIS A5908 | JIS A5908
品 目 | 項 目 |  | ＪＩＳ認定の有無 | 寸法 |  |  | 厚さ許容差 |  | 幅及び長さの許容差 | 直角度 | 表面の著しい凹凸,汚れ,剥がれ,使用上有害なねじれ,反り等の有無 | 密度 | 含水率 | 曲げ強さ | 湿潤時曲げ強さ | 吸水厚さ膨張率 | はく離強さ | 木ねじ保持力 | ホルムアルデヒド放散量 |  |  | 断熱性 | [8 empty] | 平面引張強さ | 耐衝撃性 |  | 耐酸性 | 耐アルカリ性 | 耐汚染性 | 耐変退色 |  | 耐ひっかき性
|  |  |  | 幅 | 長さ | 厚さ | 厚さ(18mm未満) | 厚さ(18mm以上) | [13 empty] | 厚さ | [9 empty] | 放射状の亀裂，破壊，はく離の有無 | くぼみの直径 | 変色の有無 | 変色の有無 | クレヨン(赤)に対する汚染性 | 外観 | 色差 | 著しく目立つ傷あとの有無
[14 empty] | 縦・横方向 | 縦・横方向 |  |  |  | F☆☆☆☆ | F☆☆☆ | F☆☆ | 10mm | 12mm | 15mm | 18mm | 20mm | 25mm | 30mm | 35mm | 40mm | [6 empty] | 表面のひび割れ膨れなどの欠陥の有無 | 変退色用グレースケール4号以上又は色素3.0以下
化粧パーティクルボード | 単 位 |  |  | mm | mm | mm | mm | mm | mm | mm |  | g/cm3 | % | N/mm2 | N/mm2 | % | N/mm2 | N | mg/l | mg/l | mg/l | 熱抵抗m2･K/W | [8 empty] | N/mm2 |  | mm |  |  | 号
13タイプ | 基準値 | 上限値 |  |  |  |  | +0.5 | +0.6 | +3.0 | 2 |  | 0.9 | 13 |  |  | 12 |  |  | 0.3 | 0.5 | 1.5 | [11 empty] | 20 |  |  |  |  | 3
|  | 下限値 |  |  |  |  | -0.5 | -0.6 | -3.0 |  | 無 | 0.4 | 5 | 13 | 6.5 |  | 0.2 | 400 |  |  |  | 0.06 | 0.077 | 0.095 | 0.112 | 0.12 | 0.155 | 0.181 | 0.215 | 0.241 | 0.4 | 無 |  | 無 | 無 | 3 | 無 |  | 無
| 摘 要 | [34 empty] | 汚染用グレースケール
| 根 拠 |  | JIS A5908 | JIS A5908 | JIS A5908 | JIS A5908 | JIS A5908 | JIS A5908 | JIS A5908 | JIS A5908 | JIS A5908 | JIS A5908 | JIS A5908 | JIS A5908 | JIS A5908 | JIS A5908 | JIS A5908 | JIS A5908 | JIS A5908 | JIS A5908 | JIS A5908 | JIS A5908 | JIS A5908 | JIS A5908 | JIS A5908 | JIS A5908 | JIS A5908 | JIS A5908 | JIS A5908 | JIS A5908 | JIS A5908 | JIS A5908 | JIS A5908 | JIS A5908 | JIS A5908 | JIS A5908 | JIS A5908 | JIS A5908 | JIS A5908
品 目 | 項 目 |  | ＪＩＳ認定の有無 | 寸法 |  |  | 厚さ許容差 |  | 幅及び長さの許容差 | 直角度 | 表面の著しい凹凸,汚れ,剥がれ,使用上有害なねじれ,反り等の有無 | 密度 | 含水率 | 曲げ強さ | 吸水厚さ膨張率 | はく離強さ | 木ねじ保持力 | ホルムアルデヒド放散量 |  |  | 断熱性 | [8 empty] | 平面引張強さ | 耐衝撃性 |  | 耐酸性 | 耐アルカリ性 | 耐汚染性 | 耐変退色 |  | 耐ひっかき性
|  |  |  | 幅 | 長さ | 厚さ | 厚さ(18mm未満) | 厚さ(18mm以上) | [12 empty] | 厚さ | [9 empty] | 放射状の亀裂，破壊，はく離の有無 | くぼみの直径 | 変色の有無 | 変色の有無 | クレヨン(赤)に対する汚染性 | 外観 | 色差 | 著しく目立つ傷あとの有無
[14 empty] | 縦・横方向 |  |  |  | F☆☆☆☆ | F☆☆☆ | F☆☆ | 10mm | 12mm | 15mm | 18mm | 20mm | 25mm | 30mm | 35mm | 40mm | [6 empty] | 表面のひび割れ膨れなどの欠陥の有無 | 変退色用グレースケール4号以上又は色素3.0以下
化粧パーティクルボード | 単 位 |  |  | mm | mm | mm | mm | mm | mm | mm |  | g/cm3 | % | N/mm2 | % | N/mm2 | N | mg/l | mg/l | mg/l | 熱抵抗m2･K/W | [8 empty] | N/mm2 |  | mm |  |  | 号
8タイプ | 基準値 | 上限値 |  |  |  |  | +0.5 | +0.6 | +3.0 | 2 |  | 0.9 | 13 |  | 12 |  |  | 0.3 | 0.5 | 1.5 | [11 empty] | 20 |  |  |  |  | 3
|  | 下限値 |  |  |  |  | -0.5 | -0.6 | -3.0 |  | 無 | 0.4 | 5 | 8 |  | 0.15 | 300 |  |  |  | 0.06 | 0.077 | 0.095 | 0.112 | 0.12 | 0.155 | 0.181 | 0.215 | 0.241 | 0.4 | 無 |  | 無 | 無 | 3 | 無 |  | 無
| 摘 要 | [33 empty] | 汚染用グレースケール
| 根 拠 |  | JIS A5908 | JIS A5908 | JIS A5908 | JIS A5908 | JIS A5908 | JIS A5908 | JIS A5908 | JIS A5908 | JIS A5908 | JIS A5908 | JIS A5908 | JIS A5908 | JIS A5908 | JIS A5908 | JIS A5908 | JIS A5908 | JIS A5908 | JIS A5908 | JIS A5908 | JIS A5908 | JIS A5908 | JIS A5908 | JIS A5908 | JIS A5908 | JIS A5908 | JIS A5908 | JIS A5908 | JIS A5908 | JIS A5908 | JIS A5908 | JIS A5908 | JIS A5908 | JIS A5908 | JIS A5908 | JIS A5908 | JIS A5908