## 再生粒度調整砕石
品 目 | 項 目 |  | 粒度（ふるい通過質量百分率） | [9 empty] | 損失量 | PI | すりへり減量 | 修正CBR | 再生資源の使用割合
|  |  | 53mm | 37.5mm | 31.5mm | 26.5mm | 19mm | 13.2mm | 4.75mm | 2.36mm | 425μm | 75μm |  | 塑性指数
再生粒度調整砕石 | 単 位 |  | % | % | % | % | % | % | % | % | % | % | % |  | % | % | %
(RM-40) | 基準値 | 上限値 | - | 100 | - | - | 90 | - | 65 | 50 | 30 | 10 | 20 | 4 | 50 | -
上層路盤用 |  | 下限値 | 100 | 95 | - | - | 60 | - | 30 | 20 | 10 | 2 | - | - |  | 80(90) | 50
| 摘 要 |  | 粒度は，モルタル粒などを含んだ解砕されたままの見かけの骨材粒度を使用する。 | [11 empty] | 粒度調整路盤に用いる破砕分級されたセメントコンクリート再生骨材の場合 | アスファルトコンクリート再生骨材を含む再生粒度調整砕石の修正CBRは( )内の値を適用する。ただし40℃でCBR試験を行った場合は80以上とする。
| 根 拠 |  | 広島県土木工事共通仕様書
品 目 | 項 目 |  | 粒度（ふるい通過質量百分率） | [9 empty] | 損失量 | PI | すりへり減量 | 修正CBR | 再生資源の使用割合
|  |  | 53mm | 37.5mm | 31.5mm | 26.5mm | 19mm | 13.2mm | 4.75mm | 2.36mm | 425μm | 75μm |  | 塑性指数
再生粒度調整砕石 | 単 位 |  | % | % | % | % | % | % | % | % | % | % | % |  | % | % | %
(RM-30) | 基準値 | 上限値 | - | - | 100 | - | 90 | - | 65 | 50 | 30 | 10 | 20 | 4 | 50 | -
上層路盤用 |  | 下限値 | - | 100 | 95 | - | 60 | - | 30 | 20 | 10 | 2 | - | - |  | 80(90) | 50
| 摘 要 |  | 粒度は，モルタル粒などを含んだ解砕されたままの見かけの骨材粒度を使用する。 | [11 empty] | 粒度調整路盤に用いる破砕分級されたセメントコンクリート再生骨材の場合 | アスファルトコンクリート再生骨材を含む再生粒度調整砕石の修正CBRは( )内の値を適用する。ただし40℃でCBR試験を行った場合は80以上とする。
| 根 拠 |  | 広島県土木工事共通仕様書
品 目 | 項 目 |  | 粒度（ふるい通過質量百分率） | [9 empty] | 損失量 | PI | すりへり減量 | 修正CBR | 再生資源の使用割合
|  |  | 53mm | 37.5mm | 31.5mm | 26.5mm | 19mm | 13.2mm | 4.75mm | 2.36mm | 425μm | 75μm |  | 塑性指数
再生粒度調整砕石 | 単 位 |  | % | % | % | % | % | % | % | % | % | % | % |  | % | % | %
(RM-25) | 基準値 | 上限値 | - | - | - | 100 | - | 85 | 65 | 50 | 30 | 10 | 20 | 4 | 50 | -
上層路盤用 |  | 下限値 | - | - | 100 | 95 | - | 55 | 30 | 20 | 10 | 2 | - | - |  | 80(90) | 50
| 摘 要 |  | 粒度は，モルタル粒などを含んだ解砕されたままの見かけの骨材粒度を使用する。 | [11 empty] | 粒度調整路盤に用いる破砕分級されたセメントコンクリート再生骨材の場合 | アスファルトコンクリート再生骨材を含む再生粒度調整砕石の修正CBRは( )内の値を適用する。ただし40℃でCBR試験を行った場合は80以上とする。
| 根 拠 |  | 広島県土木工事共通仕様書