## 木質系セメント板
品 目 | 項 目 |  | ＪＩＳ認定の有無 | 木質原料の最大長さ | 外観 | かさ密度 | 曲げ破壊荷重 |  |  |  | たわみ |  |  |  | くぎ側面抵抗 |  |  |  | 難燃性 または 発熱性 | 寸法の許容差 |  | 直角度
[5 empty] | 表面は木質原料の分布が一様で，使用上支障のある反り，ねじれ，亀裂及び欠けの有無 |  | 厚さ15mm | 厚さ20mm | 厚さ25mm | 厚さ30mm | 厚さ15mm | 厚さ20mm | 厚さ25mm | 厚さ30mm | 厚さ15mm | 厚さ20mm | 厚さ25mm | 厚さ30mm |  | 厚さ | 長さ，幅 | 対角線の距離の差
硬質木毛セメント板 | 単 位 |  |  | mm | [14 empty] | 級 | mm | mm | mm | bar: 曲げ破壊荷重 厚さ15mm to くぎ側面抵抗 厚さ30mm
| 基準値 | 上限値 |  | 450 |  |  | たわみ 厚さ15mm: 8; たわみ 厚さ20mm: 7; たわみ 厚さ25mm: 6; たわみ 厚さ30mm: 5 |  | +1 | +1 | 5
|  | 下限値 |  |  | 無 | 1 | 800 | 1300 | 1800 | 2000 |  |  |  |  | 500 | 600 | 700 | 800 | 2 | -2 | -2
摘 要
| 根 拠 |  | JIS A5404 | JIS A5404 | JIS A5404 | JIS A5404 | JIS A5404 | JIS A5404 | JIS A5404 | JIS A5404 | JIS A5404 | JIS A5404 | JIS A5404 | JIS A5404 | JIS A5404 | JIS A5404 | JIS A5404 | JIS A5404 | JIS A5404 | JIS A5404 | JIS A5404 | JIS A5404
品 目 | 項 目 |  | ＪＩＳ認定の有無 | 木質原料の最大長さ | 外観 | かさ密度 | 曲げ破壊荷重 厚さ15mm: 曲げ破壊荷重; たわみ 厚さ25mm: たわみ | 難燃性 または 発熱性 | 寸法の許容差 |  | 直角度
[5 empty] | 表面は木質原料の分布が一様で，使用上支障のある反り，ねじれ，亀裂及び欠けの有無 |  | 厚さ15mm | 厚さ20mm | 厚さ25mm | 厚さ30mm | 厚さ40mm | 厚さ50mm | 厚さ15mm | 厚さ20mm | 厚さ25mm | 厚さ30mm | 厚さ40mm | 厚さ50mm |  | 厚さ | 長さ，幅 | 対角線の距離の差
中質木毛セメント板 | 単 位 |  |  | mm | [14 empty] | 級 | mm | mm | mm | bar: 曲げ破壊荷重 厚さ15mm to くぎ側面抵抗 厚さ30mm
| 基準値 | 上限値 |  | 450 |  |  | たわみ 厚さ25mm: 8; たわみ 厚さ30mm: 7; くぎ側面抵抗 厚さ15mm: 6; くぎ側面抵抗 厚さ20mm: 5; くぎ側面抵抗 厚さ25mm: 4; くぎ側面抵抗 厚さ30mm: 3 |  | +1 | +1 | 5
|  | 下限値 |  |  | 無 | 1 | 曲げ破壊荷重 厚さ15mm: 500; 曲げ破壊荷重 厚さ20mm: 700; 曲げ破壊荷重 厚さ25mm: 1000; 曲げ破壊荷重 厚さ30mm: 1300; たわみ 厚さ15mm: 2000; たわみ 厚さ20mm: 2400 | 2 | -2 | -2
| 摘 要 |  |  |  |  | 0.7
| 根 拠 |  | JIS A5404 | JIS A5404 | JIS A5404 | JIS A5404 | JIS A5404 | JIS A5404 | JIS A5404 | JIS A5404 | JIS A5404 | JIS A5404 | JIS A5404 | JIS A5404 | JIS A5404 | JIS A5404 | JIS A5404 | JIS A5404 | JIS A5404 | JIS A5404 | JIS A5404 | JIS A5404
品 目 | 項 目 |  | ＪＩＳ認定の有無 | 木質原料の最大長さ | 外観 | かさ密度 | 曲げ破壊荷重 厚さ15mm: 曲げ破壊荷重; たわみ 厚さ25mm: たわみ | 難燃性 または 発熱性 | 寸法の許容差 |  | 直角度
[5 empty] | 表面は木質原料の分布が一様で，使用上支障のある反り，ねじれ，亀裂及び欠けの有無 |  | 厚さ15mm | 厚さ20mm | 厚さ25mm | 厚さ30mm | 厚さ40mm | 厚さ50mm | 厚さ15mm | 厚さ20mm | 厚さ25mm | 厚さ30mm | 厚さ40mm | 厚さ50mm |  | 厚さ | 長さ，幅 | 対角線の距離の差
普通木毛セメント板 | 単 位 |  |  | mm | [14 empty] | 級 | mm | mm | mm | bar: 曲げ破壊荷重 厚さ15mm to くぎ側面抵抗 厚さ30mm
| 基準値 | 上限値 |  | 450 |  | 0.7 | たわみ 厚さ25mm: 10; たわみ 厚さ30mm: 9; くぎ側面抵抗 厚さ15mm: 8; くぎ側面抵抗 厚さ20mm: 7; くぎ側面抵抗 厚さ25mm: 6; くぎ側面抵抗 厚さ30mm: 5 |  | +1 | +1 | 5
|  | 下限値 |  |  | 無 | 0.4 | 曲げ破壊荷重 厚さ15mm: 350; 曲げ破壊荷重 厚さ20mm: 500; 曲げ破壊荷重 厚さ25mm: 650; 曲げ破壊荷重 厚さ30mm: 800; たわみ 厚さ15mm: 1200; たわみ 厚さ20mm: 1600 | 2 | -2 | -2
摘 要
| 根 拠 |  | JIS A5404 | JIS A5404 | JIS A5404 | JIS A5404 | JIS A5404 | JIS A5404 | JIS A5404 | JIS A5404 | JIS A5404 | JIS A5404 | JIS A5404 | JIS A5404 | JIS A5404 | JIS A5404 | JIS A5404 | JIS A5404 | JIS A5404 | JIS A5404 | JIS A5404 | JIS A5404
品 目 | 項 目 |  | ＪＩＳ認定の有無 | 木質原料の最大長さ | 外観 | かさ密度 | 曲げ破壊荷重 厚さ15mm: 曲げ破壊荷重; たわみ 厚さ20mm: たわみ; くぎ側面抵抗 厚さ25mm: くぎ側面抵抗 |  |  |  | 難燃性 または 発熱性 | 寸法の許容差 |  | 直角度
[5 empty] | 表面は木質原料の分布が一様で，使用上支障のある反り，ねじれ，亀裂及び欠けの有無 |  | 厚さ12mm | 厚さ15mm | 厚さ18mm | 厚さ21mm | 厚さ25mm | 厚さ12mm | 厚さ15mm | 厚さ18mm | 厚さ21mm | 厚さ25mm | 厚さ12mm | 厚さ15mm | 厚さ18mm | 厚さ21mm | 厚さ25mm |  | 厚さ | 長さ，幅 | 対角線の距離の差
硬質木片セメント板 | 単 位 |  |  | mm | [14 empty] | N | N | N | 級 | mm | mm | mm | bar: 曲げ破壊荷重 厚さ15mm to くぎ側面抵抗 厚さ30mm
| 基準値 | 上限値 |  | 50 |  |  | たわみ 厚さ20mm: 12; たわみ 厚さ25mm: 10; たわみ 厚さ30mm: 8; くぎ側面抵抗 厚さ15mm: 7; くぎ側面抵抗 厚さ20mm: 6 |  |  |  |  | +1 | +1 | 5
|  | 下限値 |  |  | 無 | 0.9 | 曲げ破壊荷重 厚さ15mm: 690; 曲げ破壊荷重 厚さ20mm: 920; 曲げ破壊荷重 厚さ25mm: 1270; 曲げ破壊荷重 厚さ30mm: 1800; たわみ 厚さ15mm: 2530; くぎ側面抵抗 厚さ25mm: 800; くぎ側面抵抗 厚さ30mm: 900 | 1000 | 1100 | 1200 | 2 | -2 | -2
| 摘 要 | [21 empty] | （12mmは-1）
| 根 拠 |  | JIS A5404 | JIS A5404 | JIS A5404 | JIS A5404 | JIS A5404 | JIS A5404 | JIS A5404 | JIS A5404 | JIS A5404 | JIS A5404 | JIS A5404 | JIS A5404 | JIS A5404 | JIS A5404 | JIS A5404 | JIS A5404 | JIS A5404 | JIS A5404 | JIS A5404 | JIS A5404 | JIS A5404 | JIS A5404 | JIS A5404
品 目 | 項 目 |  | ＪＩＳ認定の有無 | 木質原料の最大長さ | 外観 | かさ密度 | 曲げ破壊荷重 厚さ15mm: 曲げ破壊荷重; 曲げ破壊荷重 厚さ30mm: たわみ; たわみ 厚さ25mm: 難燃性 または 発熱性; たわみ 厚さ30mm: 寸法の許容差; くぎ側面抵抗 厚さ20mm: 直角度
[5 empty] | 表面は木質原料の分布が一様で，使用上支障のある反り，ねじれ，亀裂及び欠けの有無 |  | 厚さ25mm | 厚さ30mm | 厚さ50mm | 厚さ25mm | 厚さ30mm | 厚さ50mm |  | 厚さ | 長さ，幅 | 対角線の距離の差
普通木片セメント板 | 単 位 |  |  | mm |  |  | N | N | N | mm | mm | mm | 級 | mm | mm | mm
| 基準値 | 上限値 |  | 50 |  | 0.9 | 曲げ破壊荷重 厚さ30mm: 6; たわみ 厚さ15mm: 6; たわみ 厚さ20mm: 5; たわみ 厚さ30mm: +1; くぎ側面抵抗 厚さ15mm: +1; くぎ側面抵抗 厚さ20mm: 5
|  | 下限値 |  |  | 無 | 0.6 | 曲げ破壊荷重 厚さ15mm: 500; 曲げ破壊荷重 厚さ20mm: 600; 曲げ破壊荷重 厚さ25mm: 1300; たわみ 厚さ25mm: 2; たわみ 厚さ30mm: -2; くぎ側面抵抗 厚さ15mm: -2
摘 要
| 根 拠 |  | JIS A5404 | JIS A5404 | JIS A5404 | JIS A5404 | JIS A5404 | JIS A5404 | JIS A5404 | JIS A5404 | JIS A5404 | JIS A5404 | JIS A5404 | JIS A5404 | JIS A5404 | JIS A5404