## 再生粒度調整砕石（ＲＭ-40）上層路盤用
共通基準 | [32 empty] | 品目基準
項 目 |  |  | カドミウム | シアン | 有機燐 | 鉛 | 六価クロム | 砒素 | 総水銀 | アルキル水銀 | ＰＣＢ | ジクロロメタン | 四塩化炭素 | クロロエチレン | 1,2-ｼﾞｸﾛﾛｴﾀﾝ | 1,1-ｼﾞｸﾛﾛｴﾁﾚﾝ | ｼｽ-1,2-ｼﾞｸﾛﾛｴﾁﾚﾝ | 1,1,1-ﾄﾘｸﾛﾛｴﾀﾝ | 1,1,2-ﾄﾘｸﾛﾛｴﾀﾝ | ﾄﾘｸﾛﾛｴﾁﾚﾝ | ﾃﾄﾗｸﾛﾛｴﾁﾚﾝ | 1,3-ｼﾞｸﾛﾛﾌﾟﾛﾍﾟﾝ | チウラム | シマジン | チオベンカルブ | ベンゼン | セレン | ふっ素 | ほう素 | 1,4-ｼﾞｵｷｻﾝ | ダイオキシン | 感染性処理 | 品 目 | 項 目 |  | 粒度（ふるい通過質量百分率） | [9 empty] | 損失量 | PI | すりへり減量 | 修正CBR | 再生資源の使用割合
[36 empty] | 53mm | 37.5mm | 31.5mm | 26.5mm | 19mm | 13.2mm | 4.75mm | 2.36mm | 425μm | 75μm |  | 塑性指数
再生粒度調整砕石 | 単 位 |  | mg/l | - | - | mg/l | mg/l | mg/l | mg/l | - | - | mg/l | mg/l | mg/l | mg/l | mg/l | mg/l | mg/l | mg/l | mg/l | mg/l | mg/l | mg/l | mg/l | mg/l | mg/l | mg/l | mg/l | mg/l | mg/l | pg-TEQ/g | - | 再生粒度調整砕石 | 単 位 |  | % | % | % | % | % | % | % | % | % | % | % |  | % | % | %
(RM-40) | 上 限 値 |  | 0.003 | ND | ND | 0.01 | 0.05 | 0.01 | 0.0005 | ND | ND | 0.02 | 0.002 | 0.002 | 0.004 | 0.1 | 0.04 | 1 | 0.006 | 0.01 | 0.01 | 0.002 | 0.006 | 0.003 | 0.02 | 0.01 | 0.01 | 0.8 | 1 | 0.05 | 250 |  | (RM-40) | 基準値 | 上限値 | - | 100 | - | - | 90 | - | 65 | 50 | 30 | 10 | 20 | 4 | 50 | -
上層路盤用 | [32 empty] | 上層路盤用 |  | 下限値 | 100 | 95 | - | - | 60 | - | 30 | 20 | 10 | 2 | - | - |  | 80(90) | 50
[14 empty] | ※H30.7～追加 | [15 empty] | ※H30.7～追加 |  |  |  | 摘 要 |  | 粒度は，モルタル粒などを含んだ解砕されたままの見かけの骨材粒度を使用する。 | [11 empty] | 粒度調整路盤に用いる破砕分級されたセメントコンクリート再生骨材の場合 | アスファルトコンクリート再生骨材を含む再生粒度調整砕石の修正CBRは( )内の値を適用する。ただし40℃でCBR試験を行った場合は80以上とする。
| ※根 拠 |  | ① | [27 empty] | ② | ③ |  | 根 拠 |  | 広島県土木工事共通仕様書
登録番号 | 製造者名 | 製 品 名 | [30 empty] | 登録番号 | 製造者名 | 製 品 名
2-0201-002 | (株）熊野技建 | RM-40 | - | - | - | - | - | - | - | - | - | - | - | - | - | - | - | - | - | - | - | - | - | - | - | - | - | - | - | - | - | - | 2-0201-002 | (株）熊野技建 | RM-40 | 100 | 100 | - | - | 75 | - | 48 | 35 | 13 | 5 | 8.4 | ＮＰ | 35.5 | 116 | 100
2-0201-003 | 光陽産業(株） | RM-40 | ND | ND | ND | 0.007 | ND | ND | ND | ND | ND | ND | ND | ND | ND | ND | ND | ND | ND | ND | ND | ND | ND | ND | ND | ND | ND | ND | 0.14 | ND | - | - | 2-0201-003 | 光陽産業(株） | RM-40 | 100 | 100 | - | - | 70.6 | - | 44.6 | 34 | 13.6 | 3.6 | 5.2 | ＮＰ | 27.8 | 90.5 | 50
2-0201-005 | 中村砕石(株） | RM-40 | - | - | - | - | - | - | - | - | - | - | - | - | - | - | - | - | - | - | - | - | - | - | - | - | - | - | - | - | - | - | 2-0201-005 | 中村砕石(株） | RM-40 | 100 | 100 | - | - | 85 | - | 58 | 50 | 19 | 8 | 8.5 | ＮＰ | 19.2 | 103.7 | 55
2-0201-006 | 山陽工営（株） | RM-40 | - | - | - | - | - | - | - | - | - | - | - | - | - | - | - | - | - | - | - | - | - | - | - | - | - | - | - | - | - | - | 2-0201-006 | 山陽工営（株） | RM-40 | 100 | 100 | - | - | 81 | - | 34 | 26 | 11 | 4 | 19.4 | ＮＰ | 31.6 | 128 | 97
2-0201-007 | 中国建材工業（株） | RM-40 | - | - | - | - | - | - | - | - | - | - | - | - | - | - | - | - | - | - | - | - | - | - | - | - | - | - | - | - | - | - | 2-0201-007 | 中国建材工業（株） | RM-40 | 100 | 100 | - | - | 65 | - | 39 | 29 | 17 | 8 | 2.7 | ＮＰ | 20 | 130 | 60
2-0201-008 | （株）河崎マテリアル | (RM-40）上層路盤用 | - | - | - | - | - | - | - | - | - | - | - | - | - | - | - | - | - | - | - | - | - | - | - | - | - | - | - | - | - | - | 2-0201-008 | （株）河崎マテリアル | (RM-40）上層路盤用 | 100 | 96 | - | - | 75 | - | 46 | 33 | 22 | 10 | 5.5 | ＮＰ | 29.3 | 80.5 | 70
2-0201-009 | （株）迫広砕石 | ブチしまるくん４０ | - | - | - | - | - | - | - | - | - | - | - | - | - | - | - | - | - | - | - | - | - | - | - | - | - | - | - | - | - | - | 2-0201-009 | （株）迫広砕石 | ブチしまるくん４０ | 100 | 100 | - | - | 81 | - | 62 | 50 | 24 | 8 | 2.2 | ＮＰ | 27.1 | 138.1 | 50
2-0201-010 | 協和鉱業（株） | RM-40（上層路盤材） | - | - | - | - | - | - | - | - | - | - | - | - | - | - | - | - | - | - | - | - | - | - | - | - | - | - | - | - | - | - | 2-0201-010 | 協和鉱業（株） | RM-40（上層路盤材） | 100 | 100 | ND | ND | 81 | ND | 49 | 39 | 15 | 5 | 18.7 | ＮＰ | 30.8 | 120 | 100
2-0201-011 | (有）向原砕石 | RM-40 | - | - | - | - | - | - | - | - | - | - | - |  | - | - | - | - | - | - | - | - | - | - | - | - | - | - | - |  | - | - | 2-0201-011 | (有）向原砕石 | RM-40 | 100 | 100 | 94.6 | - | 75.2 | 62.3 | 41 | 30.5 | 15.6 | 3.2 | 6 | NP | 17.1 | 82.5 | 50
2-0201-016 | （株）フカイ | ＲＭ－４０ | ND | ND | ND | ND | 0.04 | ND | ND | ND | ND | ND | ND | ND | ND | ND | ND | ND | ND | ND | ND | ND | ND | ND | ND | ND | ND | 0.09 | 0.09 | ND | - | - | 2-0201-016 | （株）フカイ | ＲＭ－４０ | 100 | 99 | - | - | 72.4 | - | 37.3 | 30.5 | 19.8 | 9.1 | 11 | ＮＰ | 25.9 | 126.6 | 95
2-0201-018 | 瀬戸砕石（株） | 再生粒度調整砕石 （RM-40）上層路盤用 | - | - | - | - | - | - | - | - | - | - | - | - | - | - | - | - | - | - | - | - | - | - | - | - | - | - | - | - | - | - | 2-0201-018 | 瀬戸砕石（株） | 再生粒度調整砕石 （RM-40）上層路盤用 | 100 | 97 | - | - | 71 | - | 40 | 29 | 17 | 9 | 1.5 | ＮＰ | 11.7 | 235.39 | 70
2-0201-021 | 海生建設（株） | ＲＭ－４０ 上層路盤用 | - | - | - | - | - | - | - | - | - | - | - | - | - | - | - | - | - | - | - | - | - | - | - | - | - | - | - | - | - | - | 2-0201-021 | 海生建設（株） | ＲＭ－４０ 上層路盤用 | 100 | 98.1 | - | - | 78 | - | 46.3 | 38 | 18.6 | 6.3 | 9 | ＮＰ | 19.3 | 102.6 | 60
2-0201-022 | 中村砕石（株） | ＲＭ－４０ | - | - | - | - | - | - | - | - | - | - | - | - | - | - | - | - | - | - | - | - | - | - | - | - | - | - | - | - | - | - | 2-0201-022 | 中村砕石（株） | ＲＭ－４０ | 100 | 100 | - | - | 82 | - | 53 | 42 | 16 | 8 | 4.4 | ＮＰ | 23.1 | 190.51 | 50
2-0201-023 | （株）大地産業 | RM-40 | - | - | - | - | - | - | - | - | - | - | - | - | - | - | - | - | - | - | - | - | - | - | - | - | - | - | - | - | - | - | 2-0201-023 | （株）大地産業 | RM-40 | 100 | 96.5 | 86.5 | - | 75.5 | - | 54.2 | 35.5 | 18.7 | 4.9 | 12.3 | ＮＰ | 24.1 | 90.4 | 100
2-0201-024 | 株式会社髙森工業 | ＲＭ－４０ | - | - | - | - | - | - | - | - | - | - | - | - | - | - | - | - | - | - | - | - | - | - | - | - | - | - | - | - | - | - | 2-0201-024 | 株式会社髙森工業 | ＲＭ－４０ | - | 100 | - | - | 75.4 | - | 37.2 | 30 | 16 | 8.5 | 10.4 | ＮＰ | 28.5 | 147.2 | 100
※根 拠
①・・・ | 土壌の汚染に係る環境基準について（平成３年環境庁告示第４６号）
②・・・ | ダイオキシン類による大気の汚染，水質の汚濁（水底の底質の汚染を含む。）及び土壌の汚染に係る環境基準について（平成11年環境庁告示第68号）別表 備考3
③・・・ | 特別管理一般廃棄物及び特別管理産業廃棄物の処分又は再生の方法として環境大臣が定める方法（平成4年厚生省告示第194号）
廃棄物処理法に基づく感染性廃棄物処理マニュアル（平成11年6月25日付け生衛発第956号厚生省生活衛生局水道環境部長通知別添）