## 入力方法
広島県リサイクル製品登録申請書添付書類の３番「該当する広島県リサイクル製品登録基準に対応する当該製品の規格，品質等の一覧表」
入力方法
① | 入力は全て「様式」シートで行います。入力項目は薄い緑色又は赤色で表示しています。 事業者名欄に事業者名を入力してください。
② | 「登録基準」シートから，該当する細品目の番号を選び，「様式」シートのＣ1セルにその番号を入力してください。（第二種登録製品） 該当する細品目がない場合は，そのまま空白にしてください。（第一種登録製品）
③ | 使用する廃棄物種欄に廃棄物の種類を記入し，その下に，各項目ごとの検査データを入力してください。（検出されない場合は，半角英数でＮＤと入力してください。） 未入力の欄は赤色表示されています。入力済みの欄は元の色に戻りますが，基準値オーバーの場合は赤色表示のままとなります。
④ | ②で細品目番号を入力した場合（第二種登録製品）は，品目基準欄に該当する細品目の情報が表示されていますので，検査値（記入欄）に当該製品の検査値を入力してください。 未入力の欄は赤色表示されています。入力済みの欄は元の色に戻りますが，基準値オーバーの場合は赤色表示のままとなります。
⑤ | 全ての項目を入力したら，印刷し，申請書に添付してください。

## 様式
細品目No=
事業者名：
共通基準 | 項目 | 上限 | 単位 | 使用廃棄物種／検査値 （記入欄）
| カドミウム | 0.003 | mg/l
| 全シアン | ND | -
| 有機燐 | ND | -
| 鉛 | 0.01 | mg/l
| 六価クロム | 0.05 | mg/l
| 砒素 | 0.01 | mg/l
| 総水銀 | 0.0005 | mg/l
| アルキル水銀 | ND | -
| ＰＣＢ | ND | -
| ジクロロメタン | 0.02 | mg/l
| 四塩化炭素 | 0.002 | mg/l
| クロロエチレン | 0.002 | mg/l
| 1,2-ｼﾞｸﾛﾛｴﾀﾝ | 0.004 | mg/l
| 1,1-ｼﾞｸﾛﾛｴﾁﾚﾝ | 0.1 | mg/l
| 1,2-ｼﾞｸﾛﾛｴﾁﾚﾝ | 0.04 | mg/l
| 1,1,1-ﾄﾘｸﾛﾛｴﾀﾝ | 1 | mg/l
| 1,1,2-ﾄﾘｸﾛﾛｴﾀﾝ | 0.006 | mg/l
| ﾄﾘｸﾛﾛｴﾁﾚﾝ | 0.01 | mg/l
| ﾃﾄﾗｸﾛﾛｴﾁﾚﾝ | 0.01 | mg/l
| 1,3-ｼﾞｸﾛﾛﾌﾟﾛﾍﾟﾝ | 0.002 | mg/l
| チウラム | 0.006 | mg/l
| シマジン | 0.003 | mg/l
| チオベンカルブ | 0.02 | mg/l
| ベンゼン | 0.01 | mg/l
| セレン | 0.01 | mg/l
| ふっ素 | 0.8 | mg/l
| ほう素 | 1 | mg/l
| 1,4-ｼﾞｵｷｻﾝ | 0.05 | mg/l
| ダイオキシン | 250 | pg-TEQ/g
| 感染性処理 |  | -
| #VALUE! |  |  | #VALUE!
品目基準 | 項目 |  | 単位 | 検査値（記入欄） | 基準値(上限) | 基準値(下限) | 摘要 | 根拠 |  | 5 | 6 | 7 | 8 | 9 | 10 | 11 | 12 | 13 | 14 | 15 | 16 | 17 | 18 | 19 | 20 | 21 | 22 | 23 | 24 | 25 | 26 | 27 | 28 | 29 | 30 | 31 | 32 | 33 | 34 | 35 | 36 | 37 | 38 | 39 | 40 | 41 | 42 | 43 | 44 | 45 | 46 | 47 | 48 | 49 | 50 | 51 | 52 | 53 | 54 | 55 | 56 | 57 | 58 | 59 | 60 | 61 | 62 | 63 | 64 | 65 | 66
| #VALUE! | #VALUE! | #VALUE! |  | #VALUE! | #VALUE! | #VALUE! | 0 | 5 | #VALUE! | #VALUE! | #VALUE! | #VALUE! | #VALUE! | #VALUE! | #VALUE! | #VALUE! | #VALUE! | #VALUE! | #VALUE! | #VALUE! | #VALUE! | #VALUE! | #VALUE! | #VALUE! | #VALUE! | #VALUE! | #VALUE! | #VALUE! | #VALUE! | #VALUE! | #VALUE! | #VALUE! | #VALUE! | #VALUE! | #VALUE! | #VALUE! | #VALUE! | #VALUE! | #VALUE! | #VALUE! | #VALUE! | #VALUE! | #VALUE! | #VALUE! | #VALUE! | #VALUE! | #VALUE! | #VALUE! | #VALUE! | #VALUE! | #VALUE! | #VALUE! | #VALUE! | #VALUE! | #VALUE! | #VALUE! | #VALUE! | #VALUE! | #VALUE! | #VALUE! | #VALUE! | #VALUE! | #VALUE! | #VALUE! | #VALUE! | #VALUE!
| #VALUE! | #VALUE! | #VALUE! |  | #VALUE! | #VALUE! | #VALUE! | 0 | 4 | #VALUE! | #VALUE! | #VALUE! | #VALUE! | #VALUE! | #VALUE! | #VALUE! | #VALUE! | #VALUE! | #VALUE! | #VALUE! | #VALUE! | #VALUE! | #VALUE! | #VALUE! | #VALUE! | #VALUE! | #VALUE! | #VALUE! | #VALUE! | #VALUE! | #VALUE! | #VALUE! | #VALUE! | #VALUE! | #VALUE! | #VALUE! | #VALUE! | #VALUE! | #VALUE! | #VALUE! | #VALUE! | #VALUE! | #VALUE! | #VALUE! | #VALUE! | #VALUE! | #VALUE! | #VALUE! | #VALUE! | #VALUE! | #VALUE! | #VALUE! | #VALUE! | #VALUE! | #VALUE! | #VALUE! | #VALUE! | #VALUE! | #VALUE! | #VALUE! | #VALUE! | #VALUE! | #VALUE! | #VALUE! | #VALUE! | #VALUE! | #VALUE! | #VALUE! | #VALUE! | #VALUE! | #VALUE!
| #VALUE! | #VALUE! | #VALUE! |  | #VALUE! | #VALUE! | #VALUE! | 0 | 3 | #VALUE! | #VALUE! | #VALUE! | #VALUE! | #VALUE! | #VALUE! | #VALUE! | #VALUE! | #VALUE! | #VALUE! | #VALUE! | #VALUE! | #VALUE! | #VALUE! | #VALUE! | #VALUE! | #VALUE! | #VALUE! | #VALUE! | #VALUE! | #VALUE! | #VALUE! | #VALUE! | #VALUE! | #VALUE! | #VALUE! | #VALUE! | #VALUE! | #VALUE! | #VALUE! | #VALUE! | #VALUE! | #VALUE! | #VALUE! | #VALUE! | #VALUE! | #VALUE! | #VALUE! | #VALUE! | #VALUE! | #VALUE! | #VALUE! | #VALUE! | #VALUE! | #VALUE! | #VALUE! | #VALUE! | #VALUE! | #VALUE! | #VALUE! | #VALUE! | #VALUE! | #VALUE! | #VALUE! | #VALUE! | #VALUE! | #VALUE! | #VALUE! | #VALUE! | #VALUE! | #VALUE! | #VALUE!
| #VALUE! | #VALUE! | #VALUE! |  | #VALUE! | #VALUE! | #VALUE! | 0 | 2 | #VALUE! | #VALUE! | #VALUE! | #VALUE! | #VALUE! | #VALUE! | #VALUE! | #VALUE! | #VALUE! | #VALUE! | #VALUE! | #VALUE! | #VALUE! | #VALUE! | #VALUE! | #VALUE! | #VALUE! | #VALUE! | #VALUE! | #VALUE! | #VALUE! | #VALUE! | #VALUE! | #VALUE! | #VALUE! | #VALUE! | #VALUE! | #VALUE! | #VALUE! | #VALUE! | #VALUE! | #VALUE! | #VALUE! | #VALUE! | #VALUE! | #VALUE! | #VALUE! | #VALUE! | #VALUE! | #VALUE! | #VALUE! | #VALUE! | #VALUE! | #VALUE! | #VALUE! | #VALUE! | #VALUE! | #VALUE! | #VALUE! | #VALUE! | #VALUE! | #VALUE! | #VALUE! | #VALUE! | #VALUE! | #VALUE! | #VALUE! | #VALUE! | #VALUE! | #VALUE! | #VALUE! | #VALUE!
| #VALUE! | #VALUE! | #VALUE! |  | #VALUE! | #VALUE! | #VALUE! | 0 | 1 | #VALUE! | #VALUE! | #VALUE! | #VALUE! | #VALUE! | #VALUE! | #VALUE! | #VALUE! | #VALUE! | #VALUE! | #VALUE! | #VALUE! | #VALUE! | #VALUE! | #VALUE! | #VALUE! | #VALUE! | #VALUE! | #VALUE! | #VALUE! | #VALUE! | #VALUE! | #VALUE! | #VALUE! | #VALUE! | #VALUE! | #VALUE! | #VALUE! | #VALUE! | #VALUE! | #VALUE! | #VALUE! | #VALUE! | #VALUE! | #VALUE! | #VALUE! | #VALUE! | #VALUE! | #VALUE! | #VALUE! | #VALUE! | #VALUE! | #VALUE! | #VALUE! | #VALUE! | #VALUE! | #VALUE! | #VALUE! | #VALUE! | #VALUE! | #VALUE! | #VALUE! | #VALUE! | #VALUE! | #VALUE! | #VALUE! | #VALUE! | #VALUE! | #VALUE! | #VALUE! | #VALUE! | #VALUE!
| #VALUE! | #VALUE! | #VALUE! |  | #VALUE! | #VALUE! | #VALUE! | 0 |  | #VALUE! | #VALUE! | #VALUE! | #VALUE! | #VALUE! | #VALUE! | #VALUE! | #VALUE! | #VALUE! | #VALUE! | #VALUE! | #VALUE! | #VALUE! | #VALUE! | #VALUE! | #VALUE! | #VALUE! | #VALUE! | #VALUE! | #VALUE! | #VALUE! | #VALUE! | #VALUE! | #VALUE! | #VALUE! | #VALUE! | #VALUE! | #VALUE! | #VALUE! | #VALUE! | #VALUE! | #VALUE! | #VALUE! | #VALUE! | #VALUE! | #VALUE! | #VALUE! | #VALUE! | #VALUE! | #VALUE! | #VALUE! | #VALUE! | #VALUE! | #VALUE! | #VALUE! | #VALUE! | #VALUE! | #VALUE! | #VALUE! | #VALUE! | #VALUE! | #VALUE! | #VALUE! | #VALUE! | #VALUE! | #VALUE! | #VALUE! | #VALUE! | #VALUE! | #VALUE! | #VALUE! | #VALUE!
| #VALUE! | #VALUE! | #VALUE! |  | #VALUE! | #VALUE! | #VALUE! | 0 | -1 | 0 | 0 | 0 | 0 | 0 | 0 | 0 | 0 | 0 | 0 | 0 | 0 | 0 | 0 | 0 | 0 | 0 | 0 | 0 | 0 | 0 | 0 | 0 | 0 | 0 | 0 | 0 | 0 | 0 | 0 | 0 | 0 | 0 | 0 | 0 | 0 | 0 | 0 | 0 | 0 | 0 | 0 | 0 | 0 | 0 | 0 | 0 | 0 | 0 | 0 | 0 | 0 | 0 | 0 | 0 | 0 | 0 | 0 | 0 | 0 | 0 | 0
| #VALUE! | #VALUE! | #VALUE! |  | #VALUE! | #VALUE! | #VALUE! | 0
| #VALUE! | #VALUE! | #VALUE! |  | #VALUE! | #VALUE! | #VALUE! | 0
| #VALUE! | #VALUE! | #VALUE! |  | #VALUE! | #VALUE! | #VALUE! | 0
| #VALUE! | #VALUE! | #VALUE! |  | #VALUE! | #VALUE! | #VALUE! | 0
| #VALUE! | #VALUE! | #VALUE! |  | #VALUE! | #VALUE! | #VALUE! | 0
| #VALUE! | #VALUE! | #VALUE! |  | #VALUE! | #VALUE! | #VALUE! | 0
| #VALUE! | #VALUE! | #VALUE! |  | #VALUE! | #VALUE! | #VALUE! | 0
| #VALUE! | #VALUE! | #VALUE! |  | #VALUE! | #VALUE! | #VALUE! | 0
| #VALUE! | #VALUE! | #VALUE! |  | #VALUE! | #VALUE! | #VALUE! | 0
| #VALUE! | #VALUE! | #VALUE! |  | #VALUE! | #VALUE! | #VALUE! | 0
| #VALUE! | #VALUE! | #VALUE! |  | #VALUE! | #VALUE! | #VALUE! | 0
| #VALUE! | #VALUE! | #VALUE! |  | #VALUE! | #VALUE! | #VALUE! | 0
| #VALUE! | #VALUE! | #VALUE! |  | #VALUE! | #VALUE! | #VALUE! | 0
| #VALUE! | #VALUE! | #VALUE! |  | #VALUE! | #VALUE! | #VALUE! | 0 | AH
| #VALUE! | #VALUE! | #VALUE! |  | #VALUE! | #VALUE! | #VALUE! | 0 | AI
| #VALUE! | #VALUE! | #VALUE! |  | #VALUE! | #VALUE! | #VALUE! | 0 | AJ
| #VALUE! | #VALUE! | #VALUE! |  | #VALUE! | #VALUE! | #VALUE! | 0 | AK
| #VALUE! | #VALUE! | #VALUE! |  | #VALUE! | #VALUE! | #VALUE! | 0 | AL
| #VALUE! | #VALUE! | #VALUE! |  | #VALUE! | #VALUE! | #VALUE! | 0 | AM
| #VALUE! | #VALUE! | #VALUE! |  | #VALUE! | #VALUE! | #VALUE! | 0 | AN
| #VALUE! | #VALUE! | #VALUE! |  | #VALUE! | #VALUE! | #VALUE! | 0 | AO
| #VALUE! | #VALUE! | #VALUE! |  | #VALUE! | #VALUE! | #VALUE! | 0 | AP
| #VALUE! | #VALUE! | #VALUE! |  | #VALUE! | #VALUE! | #VALUE! | 0 | AQ
| #VALUE! | #VALUE! | #VALUE! |  | #VALUE! | #VALUE! | #VALUE! | 0 | AR
| #VALUE! | #VALUE! | #VALUE! |  | #VALUE! | #VALUE! | #VALUE! | 0 | AS
| #VALUE! | #VALUE! | #VALUE! |  | #VALUE! | #VALUE! | #VALUE! | 0 | AT
| #VALUE! | #VALUE! | #VALUE! |  | #VALUE! | #VALUE! | #VALUE! | 0 | AU
| #VALUE! | #VALUE! | #VALUE! |  | #VALUE! | #VALUE! | #VALUE! | 0 | AV
| #VALUE! | #VALUE! | #VALUE! |  | #VALUE! | #VALUE! | #VALUE! | 0 | AW
| #VALUE! | #VALUE! | #VALUE! |  | #VALUE! | #VALUE! | #VALUE! | 0 | AX
| #VALUE! | #VALUE! | #VALUE! |  | #VALUE! | #VALUE! | #VALUE! | 0 | AY
| #VALUE! | #VALUE! | #VALUE! |  | #VALUE! | #VALUE! | #VALUE! | 0 | AZ
| #VALUE! | #VALUE! | #VALUE! |  | #VALUE! | #VALUE! | #VALUE! | 0 | BA
| #VALUE! | #VALUE! | #VALUE! |  | #VALUE! | #VALUE! | #VALUE! | 0 | BB
| #VALUE! | #VALUE! | #VALUE! |  | #VALUE! | #VALUE! | #VALUE! | 0 | BC
| #VALUE! | #VALUE! | #VALUE! |  | #VALUE! | #VALUE! | #VALUE! | 0 | BD
| #VALUE! | #VALUE! | #VALUE! |  | #VALUE! | #VALUE! | #VALUE! | 0 | BE
| #VALUE! | #VALUE! | #VALUE! |  | #VALUE! | #VALUE! | #VALUE! | 0 | BF
| #VALUE! | #VALUE! | #VALUE! |  | #VALUE! | #VALUE! | #VALUE! | 0
| #VALUE! | #VALUE! | #VALUE! |  | #VALUE! | #VALUE! | #VALUE! | 0
| #VALUE! | #VALUE! | #VALUE! |  | #VALUE! | #VALUE! | #VALUE! | 0
| #VALUE! | #VALUE! | #VALUE! |  | #VALUE! | #VALUE! | #VALUE! | 0
| #VALUE! | #VALUE! | #VALUE! |  | #VALUE! | #VALUE! | #VALUE! | 0
| #VALUE! | #VALUE! | #VALUE! |  | #VALUE! | #VALUE! | #VALUE! | 0
| #VALUE! | #VALUE! | #VALUE! |  | #VALUE! | #VALUE! | #VALUE! | 0
| #VALUE! | #VALUE! | #VALUE! |  | #VALUE! | #VALUE! | #VALUE! | 0
| #VALUE! | #VALUE! | #VALUE! |  | #VALUE! | #VALUE! | #VALUE! | 0
| #VALUE! | #VALUE! | #VALUE! |  | #VALUE! | #VALUE! | #VALUE! | 0
| 0 | #VALUE! | #VALUE! |  | #VALUE! | #VALUE! | #VALUE! | 0
| 0 | #VALUE! | #VALUE! |  | #VALUE! | #VALUE! | #VALUE! | 0
| 0 | #VALUE! | #VALUE! |  | #VALUE! | #VALUE! | #VALUE! | 0
| 0 | #VALUE! | #VALUE! |  | #VALUE! | #VALUE! | #VALUE! | 0
Note on E39: 基準値(上限)，基準値(下限)とも[-]の場合は記入不要

## 登録基準
品目一覧表
品 目 | 細 品 目 | No | e | f | g | h | I | j | k | l | m | n | o | p | q | r | s | t | u | v | w | x | y | z
再生砕石 | 再生砕石(RC-40) | 1 | 品 目 | 項 目 |  | 粒度（ふるい通過質量百分率） | [7 empty] | 再生資源の使用割合
[6 empty] | 53mm | 37.5mm | 31.5mm | 26.5mm | 19mm | 13.2mm | 4.75mm | 2.36mm
|  |  | 再生砕石 | 単 位 |  | % | % | % | % | % | % | % | % | %
|  |  | (RC-40) | 基準値 | 上限値 | - | 100 | - | - | 80 | - | 40 | 25
[5 empty] | 下限値 | 100 | 95 | - | - | 50 | - | 15 | 5 | 50
|  |  |  | 摘 要 |  | 粒度は，モルタル粒などを含んだ解砕されたままの見かけの骨材粒度を使用する。
|  |  |  | 根 拠 |  | 広島県土木工事共通仕様書
再生砕石 | 再生砕石(RC-30) | 2 | 品 目 | 項 目 |  | 粒度（ふるい通過質量百分率） | [7 empty] | 再生資源の使用割合
[6 empty] | 53mm | 37.5mm | 31.5mm | 26.5mm | 19mm | 13.2mm | 4.75mm | 2.36mm
|  |  | 再生砕石 | 単 位 |  | % | % | % | % | % | % | % | % | %
|  |  | (RC-30) | 基準値 | 上限値 | - | - | 100 | - | 85 | - | 45 | 30
[5 empty] | 下限値 | - | 100 | 95 | - | 55 | - | 15 | 5 | 50
|  |  |  | 摘 要 |  | 粒度は，モルタル粒などを含んだ解砕されたままの見かけの骨材粒度を使用する。
|  |  |  | 根 拠 |  | 広島県土木工事共通仕様書
再生砕石 | 再生砕石(RC-20) | 3 | 品 目 | 項 目 |  | 粒度（ふるい通過質量百分率） | [7 empty] | 再生資源の使用割合
[6 empty] | 53mm | 37.5mm | 31.5mm | 26.5mm | 19mm | 13.2mm | 4.75mm | 2.36mm
|  |  | 再生砕石 | 単 位 |  | % | % | % | % | % | % | % | % | %
|  |  | (RC-20) | 基準値 | 上限値 | - | - | - | - | 100 | 90 | 50 | 35
[5 empty] | 下限値 | - | - | - | 100 | 95 | 60 | 20 | 10 | 50
|  |  |  | 摘 要 |  | 粒度は，モルタル粒などを含んだ解砕されたままの見かけの骨材粒度を使用する。
|  |  |  | 根 拠 |  | 広島県土木工事共通仕様書
再生砕石 | 再生砕石(RC-40)下層路盤用 | 4 | 品 目 | 項 目 |  | 粒度（ふるい通過質量百分率） | [7 empty] | PI | すりへり減量 | 修正CBR | 再生資源の使用割合
[6 empty] | 53mm | 37.5mm | 31.5mm | 26.5mm | 19mm | 13.2mm | 4.75mm | 2.36mm | 塑性指数
|  |  | 再生砕石 | 単 位 |  | % | % | % | % | % | % | % | % |  | % | % | %
|  |  | (RC-40) | 基準値 | 上限値 | - | 100 | - | - | 80 | - | 40 | 25 | 6 | 50 | -
|  |  | 下層路盤用 |  | 下限値 | 100 | 95 | - | - | 50 | - | 15 | 5 | - | - | 20 | 50
|  |  |  | 摘 要 |  | 粒度は，モルタル粒などを含んだ解砕されたままの見かけの骨材粒度を使用する。 | [8 empty] | 再生クラッシャーランに用いるセメントコンクリート再生骨材の場合 | 最大乾燥密度の95%に相当するCBRを修正CBRとする。
|  |  |  | 根 拠 |  | 広島県土木工事共通仕様書
再生砕石 | 再生砕石(RC-30)下層路盤用 | 5 | 品 目 | 項 目 |  | 粒度（ふるい通過質量百分率） | [7 empty] | PI | すりへり減量 | 修正CBR | 再生資源の使用割合
[6 empty] | 53mm | 37.5mm | 31.5mm | 26.5mm | 19mm | 13.2mm | 4.75mm | 2.36mm | 塑性指数
|  |  | 再生砕石 | 単 位 |  | % | % | % | % | % | % | % | % |  | % | % | %
|  |  | (RC-30) | 基準値 | 上限値 | - | - | 100 | - | 85 | - | 45 | 30 | 6 | 50 | -
|  |  | 下層路盤用 |  | 下限値 | - | 100 | 95 | - | 55 | - | 15 | 5 | - | - | 20 | 50
|  |  |  | 摘 要 |  | 粒度は，モルタル粒などを含んだ解砕されたままの見かけの骨材粒度を使用する。 | [8 empty] | 再生クラッシャーランに用いるセメントコンクリート再生骨材の場合 | 最大乾燥密度の95%に相当するCBRを修正CBRとする。
|  |  |  | 根 拠 |  | 広島県土木工事共通仕様書
再生砕石 | 再生砕石(RC-20)下層路盤用 | 6 | 品 目 | 項 目 |  | 粒度（ふるい通過質量百分率） | [7 empty] | PI | すりへり減量 | 修正CBR | 再生資源の使用割合
[6 empty] | 53mm | 37.5mm | 31.5mm | 26.5mm | 19mm | 13.2mm | 4.75mm | 2.36mm | 塑性指数
|  |  | 再生砕石 | 単 位 |  | % | % | % | % | % | % | % | % |  | % | % | %
|  |  | (RC-20) | 基準値 | 上限値 | - | - | - | - | 100 | 90 | 50 | 35 | 6 | 50 | -
|  |  | 下層路盤用 |  | 下限値 | - | - | - | 100 | 95 | 60 | 20 | 10 | - | - | 20 | 50
|  |  |  | 摘 要 |  | 粒度は，モルタル粒などを含んだ解砕されたままの見かけの骨材粒度を使用する。 | [8 empty] | 再生クラッシャーランに用いるセメントコンクリート再生骨材の場合 | 最大乾燥密度の95%に相当するCBRを修正CBRとする。
|  |  |  | 根 拠 |  | 広島県土木工事共通仕様書
再生粒度調整砕石 | 再生粒度調整砕石(RM-40)上層路盤用 | 7 | 品 目 | 項 目 |  | 粒度（ふるい通過質量百分率） | [9 empty] | 損失量 | PI | すりへり減量 | 修正CBR | 再生資源の使用割合
[6 empty] | 53mm | 37.5mm | 31.5mm | 26.5mm | 19mm | 13.2mm | 4.75mm | 2.36mm | 425μm | 75μm |  | 塑性指数
|  |  | 再生粒度調整砕石 | 単 位 |  | % | % | % | % | % | % | % | % | % | % | % |  | % | % | %
|  |  | (RM-40) | 基準値 | 上限値 | - | 100 | - | - | 90 | - | 65 | 50 | 30 | 10 | 20 | 4 | 50 | -
|  |  | 上層路盤用 |  | 下限値 | 100 | 95 | - | - | 60 | - | 30 | 20 | 10 | 2 | - | - | - | 80(90) | 50
|  |  |  | 摘 要 |  | 粒度は，モルタル粒などを含んだ解砕されたままの見かけの骨材粒度を使用する。 | [11 empty] | 粒度調整路盤に用いる破砕分級されたセメントコンクリート再生骨材の場合 | アスファルトコンクリート再生骨材を含む再生粒度調整砕石の修正CBRは( )内の値を適用する。ただし40℃でCBR試験を行った場合は80以上とする。
|  |  |  | 根 拠 |  | 広島県土木工事共通仕様書
再生粒度調整砕石 | 再生粒度調整砕石(RM-30)上層路盤用 | 8 | 品 目 | 項 目 |  | 粒度（ふるい通過質量百分率） | [9 empty] | 損失量 | PI | すりへり減量 | 修正CBR | 再生資源の使用割合
[6 empty] | 53mm | 37.5mm | 31.5mm | 26.5mm | 19mm | 13.2mm | 4.75mm | 2.36mm | 425μm | 75μm |  | 塑性指数
|  |  | 再生粒度調整砕石 | 単 位 |  | % | % | % | % | % | % | % | % | % | % | % |  | % | % | %
|  |  | (RM-30) | 基準値 | 上限値 | - | - | 100 | - | 90 | - | 65 | 50 | 30 | 10 | 20 | 4 | 50 | -
|  |  | 上層路盤用 |  | 下限値 | - | 100 | 95 | - | 60 | - | 30 | 20 | 10 | 2 | - | - | - | 80(90) | 50
|  |  |  | 摘 要 |  | 粒度は，モルタル粒などを含んだ解砕されたままの見かけの骨材粒度を使用する。 | [11 empty] | 粒度調整路盤に用いる破砕分級されたセメントコンクリート再生骨材の場合 | アスファルトコンクリート再生骨材を含む再生粒度調整砕石の修正CBRは( )内の値を適用する。ただし40℃でCBR試験を行った場合は80以上とする。
|  |  |  | 根 拠 |  | 広島県土木工事共通仕様書
再生粒度調整砕石 | 再生粒度調整砕石(RM-25)上層路盤用 | 9 | 品 目 | 項 目 |  | 粒度（ふるい通過質量百分率） | [9 empty] | 損失量 | PI | すりへり減量 | 修正CBR | 再生資源の使用割合
[6 empty] | 53mm | 37.5mm | 31.5mm | 26.5mm | 19mm | 13.2mm | 4.75mm | 2.36mm | 425μm | 75μm |  | 塑性指数
|  |  | 再生粒度調整砕石 | 単 位 |  | % | % | % | % | % | % | % | % | % | % | % |  | % | % | %
|  |  | (RM-25) | 基準値 | 上限値 | - | - | - | 100 | - | 85 | 65 | 50 | 30 | 10 | 20 | 4 | 50 | -
|  |  | 上層路盤用 |  | 下限値 | - | - | 100 | 95 | - | 55 | 30 | 20 | 10 | 2 | - | - | - | 80(90) | 50
|  |  |  | 摘 要 |  | 粒度は，モルタル粒などを含んだ解砕されたままの見かけの骨材粒度を使用する。 | [11 empty] | 粒度調整路盤に用いる破砕分級されたセメントコンクリート再生骨材の場合 | アスファルトコンクリート再生骨材を含む再生粒度調整砕石の修正CBRは( )内の値を適用する。ただし40℃でCBR試験を行った場合は80以上とする。
|  |  |  | 根 拠 |  | 広島県土木工事共通仕様書
鉄鋼スラグ | 水硬性粒度調整鉄鋼スラグ（HMS-25） | 10 | 品 目 | 項 目 |  | 粒度（ふるい通過質量百分率） | [7 empty] | 呈色判定 | 水浸膨張比 | 単位容積質量 | 一軸圧縮強さ | 修正ＣＢＲ | エージング期間
[6 empty] | 31.5mm | 26.5mm | 19mm | 13.2mm | 4.75mm | 2.36mm | 425μm | 75μm
|  |  | 水硬性粒度調整鉄鋼スラグ | 単 位 |  | % | % | % | % | % | % | % | % |  | % | kg/㍑ | N/mm2 | % | ヵ月
|  |  | HMS-25 | 基準値 | 上限値 | - | 100 | - | 80 | 60 | 45 | 25 | 10 | なし | 1.5 | - | - | - | -
[5 empty] | 下限値 | 100 | 95 | - | 60 | 35 | 25 | 10 | 3 |  | - | 1.5 | 1.2 | 80 | 6
|  |  |  | 摘 要 | [9 empty] | 高炉除冷スラグを用いた鉄鋼スラグに適用 | 製鋼スラグを用いた鉄鋼スラグに適用 |  |  |  | 製鋼スラグを用いた鉄鋼スラグに適用
|  |  |  | 根 拠 |  | JIS A5015 | JIS A5015 | JIS A5015 | JIS A5015 | JIS A5015 | JIS A5015 | JIS A5015 | JIS A5015 | JIS A5015 | JIS A5015 | JIS A5015 | JIS A5015 | 土木工事共通仕様書
鉄鋼スラグ | 粒度調整鉄鋼スラグ（MS-25） | 11 | 品 目 | 項 目 |  | 粒度（ふるい通過質量百分率） | [7 empty] | 呈色判定 | 水浸膨張比 | 単位容積質量 | 修正ＣＢＲ | エージング期間
[6 empty] | 31.5mm | 26.5mm | 19mm | 13.2mm | 4.75mm | 2.36mm | 425μm | 75μm
|  |  | 粒度調整鉄鋼スラグ | 単 位 |  | % | % | % | % | % | % | % | % |  | % | kg/㍑ | % | ヵ月
|  |  | MS-25 | 基準値 | 上限値 | - | 100 | - | 85 | 65 | 50 | 30 | 10 | なし | 1.5 | - | - | -
[5 empty] | 下限値 | 100 | 95 | - | 55 | 30 | 20 | 10 | 2 |  | - | 1.5 | 80 | 6
|  |  |  | 摘 要 | [9 empty] | 高炉除冷スラグを用いた鉄鋼スラグに適用 | 製鋼スラグを用いた鉄鋼スラグに適用 |  |  | 製鋼スラグを用いた鉄鋼スラグに適用
|  |  |  | 根 拠 |  | JIS A5015 | JIS A5015 | JIS A5015 | JIS A5015 | JIS A5015 | JIS A5015 | JIS A5015 | JIS A5015 | JIS A5015 | JIS A5015 | JIS A5015 | 土木工事共通仕様書
鉄鋼スラグ | クラッシャーラン鉄鋼スラグ（CS-40） | 12 | 品 目 | 項 目 |  | 粒度（ふるい通過質量百分率） | [7 empty] | 呈色判定 | 水浸膨張比 | 修正ＣＢＲ | エージング期間
[6 empty] | 53mm | 37.5mm | 31.5mm | 26.5mm | 19mm | 13.2mm | 4.75mm | 2.36mm
|  |  | クラッシャーラン鉄鋼スラグ | 単 位 |  | % | % | % | % | % | % | % | % |  | % | % | ヵ月
|  |  | CS-40 | 基準値 | 上限値 | - | 100 | - | - | 80 | - | 40 | 25 | なし | 1.5 | - | -
[5 empty] | 下限値 | 100 | 95 | - | - | 50 | - | 15 | 5 |  | - | 30 | 6
|  |  |  | 摘 要 | [9 empty] | 高炉除冷スラグを用いた鉄鋼スラグに適用 | 製鋼スラグを用いた鉄鋼スラグに適用 |  | 製鋼スラグを用いた鉄鋼スラグに適用
|  |  |  | 根 拠 |  | JIS A5015 | JIS A5015 | JIS A5015 | JIS A5015 | JIS A5015 | JIS A5015 | JIS A5015 | JIS A5015 | JIS A5015 | JIS A5015 | 土木工事共通仕様書
鉄鋼スラグ | クラッシャーラン鉄鋼スラグ（CS-30） | 13 | 品 目 | 項 目 |  | 粒度（ふるい通過質量百分率） | [7 empty] | 呈色判定 | 水浸膨張比 | 修正ＣＢＲ | エージング期間
[6 empty] | 53mm | 37.5mm | 31.5mm | 26.5mm | 19mm | 13.2mm | 4.75mm | 2.36mm
|  |  | クラッシャーラン鉄鋼スラグ | 単 位 |  | % | % | % | % | % | % | % | % |  | % | % | ヵ月
|  |  | CS-30 | 基準値 | 上限値 | - | - | 100 | - | 85 | - | 45 | 30 | なし | 1.5 | - | -
[5 empty] | 下限値 | - | 100 | 95 | - | 55 | - | 15 | 5 |  | - | 30 | 6
|  |  |  | 摘 要 | [9 empty] | 高炉除冷スラグを用いた鉄鋼スラグに適用 | 製鋼スラグを用いた鉄鋼スラグに適用 |  | 製鋼スラグを用いた鉄鋼スラグに適用
|  |  |  | 根 拠 |  | JIS A5015 | JIS A5015 | JIS A5015 | JIS A5015 | JIS A5015 | JIS A5015 | JIS A5015 | JIS A5015 | JIS A5015 | JIS A5015 | 土木工事共通仕様書
鉄鋼スラグ | クラッシャーラン鉄鋼スラグ（CS-20） | 14 | 品 目 | 項 目 |  | 粒度（ふるい通過質量百分率） | [7 empty] | 呈色判定 | 水浸膨張比 | 修正ＣＢＲ | エージング期間
[6 empty] | 53mm | 37.5mm | 31.5mm | 26.5mm | 19mm | 13.2mm | 4.75mm | 2.36mm
|  |  | クラッシャーラン鉄鋼スラグ | 単 位 |  | % | % | % | % | % | % | % | % |  | % | % | ヵ月
|  |  | CS-20 | 基準値 | 上限値 | - | - | - | - | 100 | 90 | 50 | 35 | なし | 1.5 | - | -
[5 empty] | 下限値 | - | - | - | 100 | 95 | 60 | 20 | 10 |  | - | 30 | 6
|  |  |  | 摘 要 | [9 empty] | 高炉除冷スラグを用いた鉄鋼スラグに適用 | 製鋼スラグを用いた鉄鋼スラグに適用 |  | 製鋼スラグを用いた鉄鋼スラグに適用
|  |  |  | 根 拠 |  | JIS A5015 | JIS A5015 | JIS A5015 | JIS A5015 | JIS A5015 | JIS A5015 | JIS A5015 | JIS A5015 | JIS A5015 | JIS A5015 | 土木工事共通仕様書
再生砂 | 再生砂(路盤材) | 15 | 品 目 | 項 目 |  | 粒度（ふるい通過質量百分率） | [10 empty] | PI | 修正CBR
[6 empty] | 26.5mm | 19mm | 16mm | 9.5mm | 4.75mm | 2.36mm | 1.18mm | 600μm | 300μm | 150μm | 75μm | 塑性指数
|  |  | 再生砂 | 単 位 |  | % | % | % | % | % | % | % | % | % | % | % |  | %
|  |  |  | 基準値 | 上限値
下限値
摘 要
|  |  |  | 根拠（試験方法） |  | JIS A1102 | JIS A1102 | JIS A1102 | JIS A1102 | JIS A1102 | JIS A1102 | JIS A1102 | JIS A1102 | JIS A1102 | JIS A1102 | JIS A1102 | 舗装試験法便覧 | 舗装試験法便覧
再生砂 | 再生砂（埋戻材） | 16 | 品 目 | 項 目 |  | 粒度（ふるい通過質量百分率） | [10 empty] | 絶乾密度 | 吸水率
[6 empty] | 26.5mm | 19mm | 16mm | 9.5mm | 4.75mm | 2.36mm | 1.18mm | 600μm | 300μm | 150μm | 75μm
|  |  | 再生砂 | 単 位 |  | % | % | % | % | % | % | % | % | % | % | % |  | %
|  |  |  | 基準値 | 上限値
下限値
摘 要
|  |  |  | 根拠（試験方法） |  | JIS A1102 | JIS A1102 | JIS A1102 | JIS A1102 | JIS A1102 | JIS A1102 | JIS A1102 | JIS A1102 | JIS A1102 | JIS A1102 | JIS A1102 | JIS A1109 | JIS A1109
再生砂 | 再生砂（骨材） | 17 | 品 目 | 項 目 |  | 粒度（ふるい通過質量百分率） | [10 empty] | 絶乾密度 | 吸水率 | 粘土塊量 | 微粒子分量 | 有機不純物 | 塩化物量 | 安定性
[6 empty] | 26.5mm | 19mm | 16mm | 9.5mm | 4.75mm | 2.36mm | 1.18mm | 600μm | 300μm | 150μm | 75μm
|  |  | 再生砂 | 単 位 |  | % | % | % | % | % | % | % | % | % | % | % |  | % | % | % |  | % | %
|  |  |  | 基準値 | 上限値
下限値
摘 要
|  |  |  | 根拠（試験方法） |  | JIS A1102 | JIS A1102 | JIS A1102 | JIS A1102 | JIS A1102 | JIS A1102 | JIS A1102 | JIS A1102 | JIS A1102 | JIS A1102 | JIS A1102 | JIS A1109 | JIS A1109 | JIS A1137 | JIS A1103 | JIS A1105 | JIS A5308 附属書１ | JIS A1122
再生砂 | 再生砂 | 18 | 品 目 | 項 目 |  | 粒度（ふるい通過質量百分率） | [10 empty] | PI | 修正CBR | 絶乾密度 | 吸水率 | 粘土塊量 | 微粒子分量 | 有機不純物 | 塩化物量 | 安定性
[6 empty] | 26.5mm | 19mm | 16mm | 9.5mm | 4.75mm | 2.36mm | 1.18mm | 600μm | 300μm | 150μm | 75μm | 塑性指数
|  |  | 再生砂 | 単 位 |  | % | % | % | % | % | % | % | % | % | % | % |  | % |  | % | % | % |  | % | %
|  |  |  | 基準値 | 上限値
下限値
摘 要
|  |  |  | 根拠（試験方法） |  | JIS A1102 | JIS A1102 | JIS A1102 | JIS A1102 | JIS A1102 | JIS A1102 | JIS A1102 | JIS A1102 | JIS A1102 | JIS A1102 | JIS A1102 | 舗装試験法便覧 | 舗装試験法便覧 | JIS A1109 | JIS A1109 | JIS A1137 | JIS A1103 | JIS A1105 | JIS A5308 附属書１ | JIS A1122
インターロッキングブロック | インターロッキングブロック（普通）車道・駐車場用 | 19 | 品 目 | 項 目 |  | 寸法 |  |  | 寸法の誤差 |  | 強度 |  | すべり抵抗値
[6 empty] | 幅 | 長さ | 厚さ | 幅，長さ | 厚さの誤差 | (曲げ強度) | (圧縮強度)
|  |  | インターロッキングブロック | 単 位 |  | mm | mm | mm | mm | mm | Mpa | Mpa
|  |  | 普通 | 基準値 | 上限値 |  |  |  | +2.5 | +2.5 | - | - | -
|  |  | 歩道用 |  | 下限値 |  |  |  | -2.5 | -2.5 | 5 | 32 | 60
|  |  |  | 摘 要 | [6 empty] | ﾌﾞﾛｯｸ形状等の理由で曲げ強度試験ができない場合はコアによる圧縮強度試験を行う。
|  |  |  | 根 拠 |  | ｲﾝﾀｰﾛｯｷﾝｸﾞﾌﾞﾛｯｸ舗装設計施工要領
インターロッキングブロック | インターロッキングブロック（普通）歩道用 | 20 | 品 目 | 項 目 |  | 寸法 |  |  | 寸法の誤差 |  | 強度 |  | すべり抵抗値
[6 empty] | 幅 | 長さ | 厚さ | 幅，長さ | 厚さの誤差 | (曲げ強度) | (圧縮強度)
|  |  | インターロッキングブロック | 単 位 |  | mm | mm | mm | mm | mm | Mpa | Mpa | cm/sec
|  |  | 透水性 | 基準値 | 上限値 |  |  |  | +2.5 | +2.5 | - | - | -
|  |  | 歩道用 |  | 下限値 |  |  |  | -2.5 | -2.5 | 5 | 32 | 40
|  |  |  | 摘 要 | [6 empty] | ﾌﾞﾛｯｸ形状等の理由で曲げ強度試験ができない場合はコアによる圧縮強度試験を行う。
|  |  |  | 根 拠 |  | ｲﾝﾀｰﾛｯｷﾝｸﾞﾌﾞﾛｯｸ舗装設計施工要領
インターロッキングブロック | インターロッキングブロック（透水性）歩道用 | 21 | 品 目 | 項 目 |  | 寸法 |  |  | 寸法の誤差 |  | 強度 |  | 透水係数 | すべり抵抗値
[6 empty] | 幅 | 長さ | 厚さ | 幅，長さ | 厚さの誤差 | (曲げ強度) | (圧縮強度)
|  |  | インターロッキングブロック | 単 位 |  | mm | mm | mm | mm | mm | Mpa | Mpa | cm/sec
|  |  | 植生用 | 基準値 | 上限値 |  |  |  | +2.5 | +4 | - | - | - | -
|  |  | 駐車場用 |  | 下限値 |  |  |  | -2.5 | -1 | 3 | 17 | 1.0×10-2 | 40
摘 要
|  |  |  | 根 拠 |  | ｲﾝﾀｰﾛｯｷﾝｸﾞﾌﾞﾛｯｸ舗装設計施工要領
インターロッキングブロック | インターロッキングブロック（植生用）駐車場用 | 22 | 品 目 | 項 目 |  | 寸法 |  |  | 寸法の誤差 |  | 強度 | すべり抵抗値
[6 empty] | 幅 | 長さ | 厚さ | 幅，長さ | 厚さの誤差 | (曲げ強度)
|  |  | インターロッキングブロック | 単 位 |  | mm | mm | mm | mm | mm | Mpa
|  |  | 植生用 | 基準値 | 上限値 |  |  |  | +2.5 | +2.5
|  |  | 歩道用 |  | 下限値 |  |  |  | -2.5 | -2.5 | 4 | 60
摘 要
|  |  |  | 根 拠 |  | ｲﾝﾀｰﾛｯｷﾝｸﾞﾌﾞﾛｯｸ舗装設計施工要領
インターロッキングブロック | インターロッキングブロック（植生用）歩道用 | 23 | 品 目 | 項 目 |  | 寸法 |  |  | 寸法の誤差 |  | 強度 | すべり抵抗値
[6 empty] | 幅 | 長さ | 厚さ | 幅，長さ | 厚さの誤差 | (曲げ強度)
|  |  | インターロッキングブロック | 単 位 |  | mm | mm | mm | mm | mm | Mpa
|  |  | 植生用 | 基準値 | 上限値 |  |  |  | +2.5 | +2.5
|  |  | 歩道用 |  | 下限値 |  |  |  | -2.5 | -2.5 | 4 | 40
摘 要
|  |  |  | 根 拠 |  | ｲﾝﾀｰﾛｯｷﾝｸﾞﾌﾞﾛｯｸ舗装設計施工要領
インターロッキングブロック | インターロッキングブロック（視覚障害者誘導用）歩道用 | 24 | 品 目 | 項 目 |  | 寸法 |  |  | 寸法の誤差 |  | 強度 |  | すべり抵抗値
[6 empty] | 幅 | 長さ | 厚さ | 幅，長さ | 厚さの誤差 | (曲げ強度) | (圧縮強度)
|  |  | インターロッキングブロック | 単 位 |  | mm | mm | mm | mm | mm | Mpa | Mpa
|  |  | 視覚障害者誘導用 | 基準値 | 上限値 |  |  |  | +2.5 | +2.5 | - | - | -
|  |  | 歩道用 |  | 下限値 |  |  |  | -2.5 | -2.5 | 5 | 32 | 40
|  |  |  | 摘 要 | [6 empty] | ﾌﾞﾛｯｸ形状等の理由で曲げ強度試験ができない場合はコアによる圧縮強度試験を行う。
|  |  |  | 根 拠 |  | ｲﾝﾀｰﾛｯｷﾝｸﾞﾌﾞﾛｯｸ舗装設計施工要領
パーティクルボード | 素地パーティクルボード（18タイプ） | 25 | 品 目 | 項 目 |  | ＪＩＳ認定の有無 | 寸法 |  |  | 厚さ許容差 | [5 empty] | 幅及び長さの許容差 | 直角度 | 表面の著しい凹凸,汚れ,剥がれ,使用上有害なねじれ,反り等の有無 | 密度 | 含水率 | 曲げ強さ | 湿潤時曲げ強さ | 吸水厚さ膨張率 | はく離強さ | 木ねじ保持力 | ホルムアルデヒド放散量 |  |  | 断熱性
[7 empty] | 幅 | 長さ | 厚さ | 厚さ(15mm未満),研磨 | 厚さ(15mm未満),無研磨 | 厚さ(15～20mm),研磨 | 厚さ(15～20mm),無研磨 | 厚さ(20mm以上),研磨 | 厚さ(20mm以上),無研磨 | [5 empty] | 縦・横方向 | 縦・横方向 |  |  |  | F☆☆☆☆ | F☆☆☆ | F☆☆ | 厚さ10mm | 厚さ12mm | 厚さ15mm | 厚さ18mm | 厚さ20mm | 厚さ25mm | 厚さ30mm | 厚さ35mm | 厚さ40mm
|  |  | 素地パーティクルボード | 単 位 |  |  | mm | mm | mm | mm | mm | mm | mm | mm | mm | mm | mm |  | g/cm3 | % | N/mm3 | N/mm3 | % | N/mm3 | N | mg/l | mg/l | mg/l | 熱抵抗m2･h･℃/kcal
|  |  | 18タイプ | 基準値 | 上限値 |  |  |  |  | +0.3 | +1.0 | +0.3 | +1.2 | +0.3 | +1.5 | +3.0 | 2 |  | 0.9 | 13 |  |  | 12 |  |  | 0.3 | 0.5 | 1.5
[5 empty] | 下限値 |  |  |  |  | -0.3 | -1.0 | -0.3 | -1.2 | -0.3 | -1.5 | -3.0 |  | 無 | 0.4 | 5 | 18 | 9 |  | 0.3 | 500 |  |  |  | 0.06 | 0.077 | 0.095 | 0.112 | 0.12 | 0.155 | 0.181 | 0.215 | 0.241
摘 要
|  |  |  | 根 拠 |  | JIS A5908 | JIS A5908 | JIS A5908 | JIS A5908 | JIS A5908 | JIS A5908 | JIS A5908 | JIS A5908 | JIS A5908 | JIS A5908 | JIS A5908 | JIS A5908 | JIS A5908 | JIS A5908 | JIS A5908 | JIS A5908 | JIS A5908 | JIS A5908 | JIS A5908 | JIS A5908 | JIS A5908 | JIS A5908 | JIS A5908 | JIS A5908 | JIS A5908 | JIS A5908 | JIS A5908 | JIS A5908 | JIS A5908 | JIS A5908 | JIS A5908 | JIS A5908
パーティクルボード | 素地パーティクルボード（13タイプ） | 26 | 品 目 | 項 目 |  | ＪＩＳ認定の有無 | 寸法 |  |  | 厚さ許容差 | [5 empty] | 幅及び長さの許容差 | 直角度 | 表面の著しい凹凸,汚れ,剥がれ,使用上有害なねじれ,反り等の有無 | 密度 | 含水率 | 曲げ強さ | 湿潤時曲げ強さ | 吸水厚さ膨張率 | はく離強さ | 木ねじ保持力 | ホルムアルデヒド放散量 |  |  | 断熱性
[7 empty] | 幅 | 長さ | 厚さ | 厚さ(15mm未満),研磨 | 厚さ(15mm未満),無研磨 | 厚さ(15～20mm),研磨 | 厚さ(15～20mm),無研磨 | 厚さ(20mm以上),研磨 | 厚さ(20mm以上),無研磨 | [5 empty] | 縦・横方向 | 縦・横方向 |  |  |  | F☆☆☆☆ | F☆☆☆ | F☆☆ | 厚さ10mm | 厚さ12mm | 厚さ15mm | 厚さ18mm | 厚さ20mm | 厚さ25mm | 厚さ30mm | 厚さ35mm | 厚さ40mm
|  |  | 素地パーティクルボード | 単 位 |  |  | mm | mm | mm | mm | mm | mm | mm | mm | mm | mm | mm |  | g/cm3 | % | N/mm3 | N/mm3 | % | N/mm3 | N | mg/l | mg/l | mg/l | 熱抵抗m2･h･℃/kcal
|  |  | 13タイプ | 基準値 | 上限値 |  |  |  |  | +0.3 | +1.0 | +0.3 | +1.2 | +0.3 | +1.5 | +3.0 | 2 |  | 0.9 | 13 |  |  | 12 |  |  | 0.3 | 0.5 | 1.5
[5 empty] | 下限値 |  |  |  |  | -0.3 | -1.0 | -0.3 | -1.2 | -0.3 | -1.5 | -3.0 |  | 無 | 0.4 | 5 | 13 | 6.5 |  | 0.2 | 400 |  |  |  | 0.06 | 0.077 | 0.095 | 0.112 | 0.12 | 0.155 | 0.181 | 0.215 | 0.241
摘 要
|  |  |  | 根 拠 |  | JIS A5908 | JIS A5908 | JIS A5908 | JIS A5908 | JIS A5908 | JIS A5908 | JIS A5908 | JIS A5908 | JIS A5908 | JIS A5908 | JIS A5908 | JIS A5908 | JIS A5908 | JIS A5908 | JIS A5908 | JIS A5908 | JIS A5908 | JIS A5908 | JIS A5908 | JIS A5908 | JIS A5908 | JIS A5908 | JIS A5908 | JIS A5908 | JIS A5908 | JIS A5908 | JIS A5908 | JIS A5908 | JIS A5908 | JIS A5908 | JIS A5908 | JIS A5908
パーティクルボード | 素地パーティクルボード（8タイプ） | 27 | 品 目 | 項 目 |  | ＪＩＳ認定の有無 | 寸法 |  |  | 厚さ許容差 | [5 empty] | 幅及び長さの許容差 | 直角度 | 表面の著しい凹凸,汚れ,剥がれ,使用上有害なねじれ,反り等の有無 | 密度 | 含水率 | 曲げ強さ | 吸水厚さ膨張率 | はく離強さ | 木ねじ保持力 | ホルムアルデヒド放散量 |  |  | 断熱性
[7 empty] | 幅 | 長さ | 厚さ | 厚さ(15mm未満),研磨 | 厚さ(15mm未満),無研磨 | 厚さ(15～20mm),研磨 | 厚さ(15～20mm),無研磨 | 厚さ(20mm以上),研磨 | 厚さ(20mm以上),無研磨 | [5 empty] | 縦・横方向 |  |  |  | F☆☆☆☆ | F☆☆☆ | F☆☆ | 厚さ10mm | 厚さ12mm | 厚さ15mm | 厚さ18mm | 厚さ20mm | 厚さ25mm | 厚さ30mm | 厚さ35mm | 厚さ40mm
|  |  | 素地パーティクルボード | 単 位 |  |  | mm | mm | mm | mm | mm | mm | mm | mm | mm | mm | mm |  | g/cm3 | % | N/mm3 | % | N/mm3 | N | mg/l | mg/l | mg/l | 熱抵抗m2･h･℃/kcal
|  |  | 8タイプ | 基準値 | 上限値 |  |  |  |  | +0.3 | +1.0 | +0.3 | +1.2 | +0.3 | +1.5 | +3.0 | 2 |  | 0.9 | 13 |  | 12 |  |  | 0.3 | 0.5 | 1.5
[5 empty] | 下限値 |  |  |  |  | -0.3 | -1.0 | -0.3 | -1.2 | -0.3 | -1.5 | -3.0 |  | 無 | 0.4 | 5 | 8 |  | 0.15 | 300 |  |  |  | 0.06 | 0.077 | 0.095 | 0.112 | 0.12 | 0.155 | 0.181 | 0.215 | 0.241
摘 要
|  |  |  | 根 拠 |  | JIS A5908 | JIS A5908 | JIS A5908 | JIS A5908 | JIS A5908 | JIS A5908 | JIS A5908 | JIS A5908 | JIS A5908 | JIS A5908 | JIS A5908 | JIS A5908 | JIS A5908 | JIS A5908 | JIS A5908 | JIS A5908 | JIS A5908 | JIS A5908 | JIS A5908 | JIS A5908 | JIS A5908 | JIS A5908 | JIS A5908 | JIS A5908 | JIS A5908 | JIS A5908 | JIS A5908 | JIS A5908 | JIS A5908 | JIS A5908 | JIS A5908
パーティクルボード | 素地パーティクルボード（24-10タイプ） | 28 | 品 目 | 項 目 |  | ＪＩＳ認定の有無 | 寸法 |  |  | 厚さ許容差 | [5 empty] | 幅及び長さの許容差 | 直角度 | 表面の著しい凹凸,汚れ,剥がれ,使用上有害なねじれ,反り等の有無 | 密度 | 含水率 | 曲げ強さ |  | 湿潤時曲げ強さ |  | 吸水厚さ膨張率 |  | はく離強さ | 木ねじ保持力 | ホルムアルデヒド放散量 |  |  | 断熱性
[7 empty] | 幅 | 長さ | 厚さ | 厚さ(15mm未満),研磨 | 厚さ(15mm未満),無研磨 | 厚さ(15～20mm),研磨 | 厚さ(15～20mm),無研磨 | 厚さ(20mm以上),研磨 | 厚さ(20mm以上),無研磨 | [5 empty] | 縦方向 | 横方向 | 縦方向 | 横方向 | 厚さ12.7mmを超える | 厚さ12.7mm以下 |  |  | F☆☆☆☆ | F☆☆☆ | F☆☆ | 厚さ10mm | 厚さ12mm | 厚さ15mm | 厚さ18mm | 厚さ20mm | 厚さ25mm | 厚さ30mm | 厚さ35mm | 厚さ40mm
|  |  | 素地パーティクルボード | 単 位 |  |  | mm | mm | mm | mm | mm | mm | mm | mm | mm | mm | mm |  | g/cm3 | % | N/mm3 | N/mm3 | N/mm3 | N/mm3 | % | % | N/mm3 | N | mg/l | mg/l | mg/l | 熱抵抗m2･h･℃/kcal
|  |  | 24-10タイプ | 基準値 | 上限値 |  |  |  |  | +0.3 | +1.0 | +0.3 | +1.2 | +0.3 | +1.5 | +3.0 | 2 |  | 0.9 | 13 |  |  |  |  | 20 | 25 |  |  | 0.3 | 0.5 | 1.5
[5 empty] | 下限値 |  |  |  |  | -0.3 | -1.0 | -0.3 | -1.2 | -0.3 | -1.5 | -3.0 |  | 無 | 0.4 | 5 | 24 | 10 | 12 | 5 |  |  | 0.3 | 500 |  |  |  | 0.06 | 0.077 | 0.095 | 0.112 | 0.12 | 0.155 | 0.181 | 0.215 | 0.241
摘 要
|  |  |  | 根 拠 |  | JIS A5908 | JIS A5908 | JIS A5908 | JIS A5908 | JIS A5908 | JIS A5908 | JIS A5908 | JIS A5908 | JIS A5908 | JIS A5908 | JIS A5908 | JIS A5908 | JIS A5908 | JIS A5908 | JIS A5908 | JIS A5908 | JIS A5908 | JIS A5908 | JIS A5908 | JIS A5908 | JIS A5908 | JIS A5908 | JIS A5908 | JIS A5908 | JIS A5908 | JIS A5908 | JIS A5908 | JIS A5908 | JIS A5908 | JIS A5908 | JIS A5908 | JIS A5908 | JIS A5908 | JIS A5908 | JIS A5908
パーティクルボード | 素地パーティクルボード（17.5-10.5タイプ） | 29 | 品 目 | 項 目 |  | ＪＩＳ認定の有無 | 寸法 |  |  | 厚さ許容差 | [5 empty] | 幅及び長さの許容差 | 直角度 | 表面の著しい凹凸,汚れ,剥がれ,使用上有害なねじれ,反り等の有無 | 密度 | 含水率 | 曲げ強さ |  | 湿潤時曲げ強さ |  | 吸水厚さ膨張率 |  | はく離強さ | 木ねじ保持力 | ホルムアルデヒド放散量 |  |  | 断熱性
[7 empty] | 幅 | 長さ | 厚さ | 厚さ(15mm未満),研磨 | 厚さ(15mm未満),無研磨 | 厚さ(15～20mm),研磨 | 厚さ(15～20mm),無研磨 | 厚さ(20mm以上),研磨 | 厚さ(20mm以上),無研磨 | [5 empty] | 縦方向 | 横方向 | 縦方向 | 横方向 | 厚さ12.7mmを超える | 厚さ12.7mm以下 |  |  | F☆☆☆☆ | F☆☆☆ | F☆☆ | 厚さ10mm | 厚さ12mm | 厚さ15mm | 厚さ18mm | 厚さ20mm | 厚さ25mm | 厚さ30mm | 厚さ35mm | 厚さ40mm
|  |  | 素地パーティクルボード | 単 位 |  |  | mm | mm | mm | mm | mm | mm | mm | mm | mm | mm | mm |  | g/cm3 | % | N/mm3 | N/mm3 | N/mm3 | N/mm3 | % | % | N/mm3 | N | mg/l | mg/l | mg/l | 熱抵抗m2･h･℃/kcal
|  |  | 17.5-10.5タイプ | 基準値 | 上限値 |  |  |  |  | +0.3 | +1.0 | +0.3 | +1.2 | +0.3 | +1.5 | +3.0 | 2 |  | 0.9 | 13 |  |  |  |  | 20 | 25 |  |  | 0.3 | 0.5 | 1.5
[5 empty] | 下限値 |  |  |  |  | -0.3 | -1.0 | -0.3 | -1.2 | -0.3 | -1.5 | -3.0 |  | 無 | 0.4 | 5 | 17.5 | 10.5 | 8.8 | 5.3 |  |  | 0.3 | 500 |  |  |  | 0.06 | 0.077 | 0.095 | 0.112 | 0.12 | 0.155 | 0.181 | 0.215 | 0.241
摘 要
|  |  |  | 根 拠 |  | JIS A5908 | JIS A5908 | JIS A5908 | JIS A5908 | JIS A5908 | JIS A5908 | JIS A5908 | JIS A5908 | JIS A5908 | JIS A5908 | JIS A5908 | JIS A5908 | JIS A5908 | JIS A5908 | JIS A5908 | JIS A5908 | JIS A5908 | JIS A5908 | JIS A5908 | JIS A5908 | JIS A5908 | JIS A5908 | JIS A5908 | JIS A5908 | JIS A5908 | JIS A5908 | JIS A5908 | JIS A5908 | JIS A5908 | JIS A5908 | JIS A5908 | JIS A5908 | JIS A5908 | JIS A5908 | JIS A5908
パーティクルボード | 単板張りパーティクルボード（30-15タイプ） | 30 | 品 目 | 項 目 |  | ＪＩＳ認定の有無 | 寸法 |  |  | 厚さ許容差 | [5 empty] | 幅及び長さの許容差 | 直角度 | 表面の著しい凹凸,汚れ,剥がれ,使用上有害なねじれ,反り等の有無 | 密度 | 含水率 | 曲げ強さ |  | 湿潤時曲げ強さ |  | 吸水厚さ膨張率 | はく離強さ | 木ねじ保持力 | ホルムアルデヒド放散量 |  |  | 断熱性
[7 empty] | 幅 | 長さ | 厚さ | 厚さ(15mm未満),研磨 | 厚さ(15mm未満),無研磨 | 厚さ(15～20mm),研磨 | 厚さ(15～20mm),無研磨 | 厚さ(20mm以上),研磨 | 厚さ(20mm以上),無研磨 | [5 empty] | 縦方向 | 横方向 | 縦方向 | 横方向 |  |  |  | F☆☆☆☆ | F☆☆☆ | F☆☆ | 厚さ10mm | 厚さ12mm | 厚さ15mm | 厚さ18mm | 厚さ20mm | 厚さ25mm | 厚さ30mm | 厚さ35mm | 厚さ40mm
|  |  | 単板張りパーティクルボード | 単 位 |  |  | mm | mm | mm | mm | mm | mm | mm | mm | mm | mm | mm |  | g/cm3 | % | N/mm3 | N/mm3 | N/mm3 | N/mm3 | % | N/mm3 | N | mg/l | mg/l | mg/l | 熱抵抗m2･h･℃/kcal
|  |  | 30-15タイプ | 基準値 | 上限値 |  |  |  |  | +0.3 | +1.0 | +0.3 | +1.2 | +0.3 | +1.5 | +3.0 | 2 |  | 0.9 | 13 |  |  |  |  | 12 |  |  | 0.3 | 0.5 | 1.5
[5 empty] | 下限値 |  |  |  |  | -0.3 | -1.0 | -0.3 | -1.2 | -0.3 | -1.5 | -3.0 |  | 無 | 0.4 | 5 | 30 | 15 | 15 | 7.5 |  | 0.3 | 500 |  |  |  | 0.06 | 0.077 | 0.095 | 0.112 | 0.12 | 0.155 | 0.181 | 0.215 | 0.241
摘 要
|  |  |  | 根 拠 |  | JIS A5908 | JIS A5908 | JIS A5908 | JIS A5908 | JIS A5908 | JIS A5908 | JIS A5908 | JIS A5908 | JIS A5908 | JIS A5908 | JIS A5908 | JIS A5908 | JIS A5908 | JIS A5908 | JIS A5908 | JIS A5908 | JIS A5908 | JIS A5908 | JIS A5908 | JIS A5908 | JIS A5908 | JIS A5908 | JIS A5908 | JIS A5908 | JIS A5908 | JIS A5908 | JIS A5908 | JIS A5908 | JIS A5908 | JIS A5908 | JIS A5908 | JIS A5908 | JIS A5908 | JIS A5908
パーティクルボード | 化粧パーティクルボード（18タイプ） | 31 | 品 目 | 項 目 |  | ＪＩＳ認定の有無 | 寸法 |  |  | 厚さ許容差 |  | 幅及び長さの許容差 | 直角度 | 表面の著しい凹凸,汚れ,剥がれ,使用上有害なねじれ,反り等の有無 | 密度 | 含水率 | 曲げ強さ | 湿潤時曲げ強さ | 吸水厚さ膨張率 | はく離強さ | 木ねじ保持力 | ホルムアルデヒド放散量 |  |  | 断熱性 | [8 empty] | 平面引張強さ | 耐衝撃性 |  | 耐酸性 | 耐アルカリ性 | 耐汚染性 | 耐変退色 |  | 耐ひっかき性
[7 empty] | 幅 | 長さ | 厚さ | 厚さ(18mm未満) | 厚さ(18mm以上) | [5 empty] | 縦・横方向 | 縦・横方向 |  |  |  | F☆☆☆☆ | F☆☆☆ | F☆☆ | 厚さ10mm | 厚さ12mm | 厚さ15mm | 厚さ18mm | 厚さ20mm | 厚さ25mm | 厚さ30mm | 厚さ35mm | 厚さ40mm |  | 放射状の亀裂，破壊，はく離の有無 | くぼみの直径 | 変色の有無 | 変色の有無 | クレヨン(赤)に対する汚染性 | 外観(表面のひび割れ膨れなどの欠陥の有無) | 色差(変退色用グレースケール4号以上) | 著しく目立つ傷あとの有無
|  |  | 化粧パーティクルボード | 単 位 |  |  | mm | mm | mm | mm | mm | mm | mm |  | g/cm3 | % | N/mm3 | N/mm3 | % | N/mm3 | N | mg/l | mg/l | mg/l | 熱抵抗m2･h･℃/kcal | [8 empty] | N/mm2 |  | mm |  |  | 号
|  |  | 18タイプ | 基準値 | 上限値 |  |  |  |  | +0.5 | +0.6 | +3.0 | 2 |  | 0.9 | 13 |  |  | 12 |  |  | 0.3 | 0.5 | 1.5 | [11 empty] | 20 |  |  |  |  | 3
[5 empty] | 下限値 |  |  |  |  | -0.5 | -0.6 | -3.0 |  | 無 | 0.4 | 5 | 18 | 9 |  | 0.3 | 500 |  |  |  | 0.06 | 0.077 | 0.095 | 0.112 | 0.12 | 0.155 | 0.181 | 0.215 | 0.241 | 0.4 | 無 |  | 無 | 無 | 3 | 無 |  | 無
|  |  |  | 摘 要 | [34 empty] | 汚染用グレースケール
|  |  |  | 根 拠 |  | JIS A5908 | JIS A5908 | JIS A5908 | JIS A5908 | JIS A5908 | JIS A5908 | JIS A5908 | JIS A5908 | JIS A5908 | JIS A5908 | JIS A5908 | JIS A5908 | JIS A5908 | JIS A5908 | JIS A5908 | JIS A5908 | JIS A5908 | JIS A5908 | JIS A5908 | JIS A5908 | JIS A5908 | JIS A5908 | JIS A5908 | JIS A5908 | JIS A5908 | JIS A5908 | JIS A5908 | JIS A5908 | JIS A5908 | JIS A5908 | JIS A5908 | JIS A5908 | JIS A5908 | JIS A5908 | JIS A5908 | JIS A5908 | JIS A5908
パーティクルボード | 化粧パーティクルボード（13タイプ） | 32 | 品 目 | 項 目 |  | ＪＩＳ認定の有無 | 寸法 |  |  | 厚さ許容差 |  | 幅及び長さの許容差 | 直角度 | 表面の著しい凹凸,汚れ,剥がれ,使用上有害なねじれ,反り等の有無 | 密度 | 含水率 | 曲げ強さ | 湿潤時曲げ強さ | 吸水厚さ膨張率 | はく離強さ | 木ねじ保持力 | ホルムアルデヒド放散量 |  |  | 断熱性 | [8 empty] | 平面引張強さ | 耐衝撃性 |  | 耐酸性 | 耐アルカリ性 | 耐汚染性 | 耐変退色 |  | 耐ひっかき性
[7 empty] | 幅 | 長さ | 厚さ | 厚さ(18mm未満) | 厚さ(18mm以上) | [5 empty] | 縦・横方向 | 縦・横方向 |  |  |  | F☆☆☆☆ | F☆☆☆ | F☆☆ | 厚さ10mm | 厚さ12mm | 厚さ15mm | 厚さ18mm | 厚さ20mm | 厚さ25mm | 厚さ30mm | 厚さ35mm | 厚さ40mm |  | 放射状の亀裂，破壊，はく離の有無 | くぼみの直径 | 変色の有無 | 変色の有無 | クレヨン(赤)に対する汚染性 | 外観(表面のひび割れ膨れなどの欠陥の有無) | 色差(変退色用グレースケール4号以上) | 著しく目立つ傷あとの有無
|  |  | 化粧パーティクルボード | 単 位 |  |  | mm | mm | mm | mm | mm | mm | mm |  | g/cm3 | % | N/mm3 | N/mm3 | % | N/mm3 | N | mg/l | mg/l | mg/l | 熱抵抗m2･h･℃/kcal | [8 empty] | N/mm2 |  | mm |  |  | 号
|  |  | 13タイプ | 基準値 | 上限値 |  |  |  |  | +0.5 | +0.6 | +3.0 | 2 |  | 0.9 | 13 |  |  | 12 |  |  | 0.3 | 0.5 | 1.5 | [11 empty] | 20 |  |  |  |  | 3
[5 empty] | 下限値 |  |  |  |  | -0.5 | -0.6 | -3.0 |  | 無 | 0.4 | 5 | 13 | 6.5 |  | 0.2 | 400 |  |  |  | 0.06 | 0.077 | 0.095 | 0.112 | 0.12 | 0.155 | 0.181 | 0.215 | 0.241 | 0.4 | 無 |  | 無 | 無 | 3 | 無 |  | 無
|  |  |  | 摘 要 | [34 empty] | 汚染用グレースケール
|  |  |  | 根 拠 |  | JIS A5908 | JIS A5908 | JIS A5908 | JIS A5908 | JIS A5908 | JIS A5908 | JIS A5908 | JIS A5908 | JIS A5908 | JIS A5908 | JIS A5908 | JIS A5908 | JIS A5908 | JIS A5908 | JIS A5908 | JIS A5908 | JIS A5908 | JIS A5908 | JIS A5908 | JIS A5908 | JIS A5908 | JIS A5908 | JIS A5908 | JIS A5908 | JIS A5908 | JIS A5908 | JIS A5908 | JIS A5908 | JIS A5908 | JIS A5908 | JIS A5908 | JIS A5908 | JIS A5908 | JIS A5908 | JIS A5908 | JIS A5908 | JIS A5908
パーティクルボード | 化粧パーティクルボード（8タイプ） | 33 | 品 目 | 項 目 |  | ＪＩＳ認定の有無 | 寸法 |  |  | 厚さ許容差 |  | 幅及び長さの許容差 | 直角度 | 表面の著しい凹凸,汚れ,剥がれ,使用上有害なねじれ,反り等の有無 | 密度 | 含水率 | 曲げ強さ | 吸水厚さ膨張率 | はく離強さ | 木ねじ保持力 | ホルムアルデヒド放散量 |  |  | 断熱性 | [8 empty] | 平面引張強さ | 耐衝撃性 |  | 耐酸性 | 耐アルカリ性 | 耐汚染性 | 耐変退色 |  | 耐ひっかき性
[7 empty] | 幅 | 長さ | 厚さ | 厚さ(18mm未満) | 厚さ(18mm以上) | [5 empty] | 縦・横方向 |  |  |  | F☆☆☆☆ | F☆☆☆ | F☆☆ | 厚さ10mm | 厚さ12mm | 厚さ15mm | 厚さ18mm | 厚さ20mm | 厚さ25mm | 厚さ30mm | 厚さ35mm | 厚さ40mm |  | 放射状の亀裂，破壊，はく離の有無 | くぼみの直径 | 変色の有無 | 変色の有無 | クレヨン(赤)に対する汚染性 | 外観(表面のひび割れ膨れなどの欠陥の有無) | 色差(変退色用グレースケール4号以上) | 著しく目立つ傷あとの有無
|  |  | 化粧パーティクルボード | 単 位 |  |  | mm | mm | mm | mm | mm | mm | mm |  | g/cm3 | % | N/mm3 | % | N/mm3 | N | mg/l | mg/l | mg/l | 熱抵抗m2･h･℃/kcal | [8 empty] | N/mm2 |  | mm |  |  | 号
|  |  | 8タイプ | 基準値 | 上限値 |  |  |  |  | +0.5 | +0.6 | +3.0 | 2 |  | 0.9 | 13 |  | 12 |  |  | 0.3 | 0.5 | 1.5 | [11 empty] | 20 |  |  |  |  | 3
[5 empty] | 下限値 |  |  |  |  | -0.5 | -0.6 | -3.0 |  | 無 | 0.4 | 5 | 8 |  | 0.15 | 300 |  |  |  | 0.06 | 0.077 | 0.095 | 0.112 | 0.12 | 0.155 | 0.181 | 0.215 | 0.241 | 0.4 | 無 |  | 無 | 無 | 3 | 無 |  | 無
|  |  |  | 摘 要 | [33 empty] | 汚染用グレースケール
|  |  |  | 根 拠 |  | JIS A5908 | JIS A5908 | JIS A5908 | JIS A5908 | JIS A5908 | JIS A5908 | JIS A5908 | JIS A5908 | JIS A5908 | JIS A5908 | JIS A5908 | JIS A5908 | JIS A5908 | JIS A5908 | JIS A5908 | JIS A5908 | JIS A5908 | JIS A5908 | JIS A5908 | JIS A5908 | JIS A5908 | JIS A5908 | JIS A5908 | JIS A5908 | JIS A5908 | JIS A5908 | JIS A5908 | JIS A5908 | JIS A5908 | JIS A5908 | JIS A5908 | JIS A5908 | JIS A5908 | JIS A5908 | JIS A5908 | JIS A5908
インシュレーションボード | インシュレーションボード（タタミボード） | 34 | 品 目 | 項 目 |  | ＪＩＳ認定の有無 | 外観 | 寸法 |  |  | 厚さの許容差 |  | 幅及び長さの許容差 | 直角度 | 密度 | 含水率 | 曲げ強さ | 吸水厚さ膨張率 | 熱抵抗
[7 empty] | 表面の著しい凹凸,汚れ,剥がれなどの有無,かつ使用上有害なねじれ,反りの有無 | 幅 | 長さ | 厚さ | 厚さ10mm未満 | 厚さ10mm以上 | [6 empty] | 厚さ10mm | 厚さ15mm | 厚さ20mm
|  |  | インシュレーションボード | 単 位 |  |  |  | mm | mm | mm | mm | mm | mm | mm | g/m3 | % | N/mm2 | % | m2･K/W | m2･K/W | m2･K/W
|  |  | （タタミボード） | 基準値 | 上限値 | [5 empty] | +1.0 | +1.2 | +4.0 | 2 | 0.27 | 13 |  | 10
[5 empty] | 下限値 |  | 無 |  |  |  | -1.0 | -1.2 | -4.0 |  |  | 5 | 1 |  | 0.181 | 0.267 | 0.361
摘 要
|  |  |  | 根 拠 |  | JIS A5905 | JIS A5905 | JIS A5905 | JIS A5905 | JIS A5905 | JIS A5905 | JIS A5905 | JIS A5905 | JIS A5905 | JIS A5905 | JIS A5905 | JIS A5905 | JIS A5905 | JIS A5905 | JIS A5905 | JIS A5905
インシュレーションボード | インシュレーションボード（Ａ級インシュレーションボード） | 35 | 品 目 | 項 目 |  | ＪＩＳ認定の有無 | 外観 | 寸法 |  |  | 厚さの許容差 |  | 幅及び長さの許容差 | 直角度 | 密度 | 含水率 | 曲げ強さ | 吸水厚さ膨張率 | 熱抵抗
[7 empty] | 表面の著しい凹凸,汚れ,剥がれなどの有無,かつ使用上有害なねじれ,反りの有無 | 幅 | 長さ | 厚さ | 厚さ12mm未満 | 厚さ12mm以上 | [6 empty] | 厚さ9mm | 厚さ12mm | 厚さ15mm | 厚さ18mm
|  |  | インシュレーションボード | 単 位 |  |  |  | mm | mm | mm | mm | mm | mm | mm | g/m3 | % | N/mm2 | % | m2･K/W | m2･K/W | m2･K/W | m2･K/W
|  |  | （Ａ級インシュレーションボード） | 基準値 | 上限値 | [5 empty] | +1.0 | +1.2 | +4.0 | 2 | 0.35 | 13 |  | 10
[5 empty] | 下限値 |  | 無 |  |  |  | -1.0 | -1.2 | -4.0 |  |  | 5 | 2 |  | 0.163 | 0.206 | 0.267 | 0.327
摘 要
|  |  |  | 根 拠 |  | JIS A5905 | JIS A5905 | JIS A5905 | JIS A5905 | JIS A5905 | JIS A5905 | JIS A5905 | JIS A5905 | JIS A5905 | JIS A5905 | JIS A5905 | JIS A5905 | JIS A5905 | JIS A5905 | JIS A5905 | JIS A5905 | JIS A5905
インシュレーションボード | インシュレーションボード（シージングボード） | 36 | 品 目 | 項 目 |  | ＪＩＳ認定の有無 | 外観 | 寸法 |  |  | 厚さの許容差 |  | 幅及び長さの許容差 | 直角度 | 密度 | 含水率 | 曲げ強さ | 吸水厚さ膨張率 | 吸水長さ変化率 | 熱抵抗
[7 empty] | 表面の著しい凹凸,汚れ,剥がれなどの有無,かつ使用上有害なねじれ,反りの有無 | 幅 | 長さ | 厚さ | 厚さ12mm未満 | 厚さ12mm以上 | [7 empty] | 厚さ9mm | 厚さ12mm | 厚さ15mm | 厚さ18mm
|  |  | インシュレーションボード | 単 位 |  |  |  | mm | mm | mm | mm | mm | mm | mm | g/m3 | % | N/mm2 | % | % | m2･K/W | m2･K/W | m2･K/W | m2･K/W
|  |  | （シージングボード） | 基準値 | 上限値 | [5 empty] | +1.0 | +1.2 | +4.0 | 2 | 0.4 | 13 |  | 10 | 0.5
[5 empty] | 下限値 |  | 無 |  |  |  | -1.0 | -1.2 | -4.0 |  |  | 5 | 3 |  |  | 0.138 | 0.181 | 0.224 | 0.275
摘 要
|  |  |  | 根 拠 |  | JIS A5905 | JIS A5905 | JIS A5905 | JIS A5905 | JIS A5905 | JIS A5905 | JIS A5905 | JIS A5905 | JIS A5905 | JIS A5905 | JIS A5905 | JIS A5905 | JIS A5905 | JIS A5905 | JIS A5905 | JIS A5905 | JIS A5905 | JIS A5905
ミディアムデンシティファイバーボード | ＭＤＦ（30タイプ） | 37 | 品 目 | 項 目 |  | ＪＩＳ認定の有無 | 外観 | 寸法 |  |  | 厚さ許容差 | [5 empty] | 幅及び長さの許容差 | 直角度 | 密度 | 含水率 | 曲げ強さ | 湿潤時曲げ強さ | 吸水厚さ膨張率 |  |  | はく離強さ | 木ねじ保持力 | ホルムアルデヒド放散量 |  |  | 難燃性
[7 empty] | 表面の著しい凹凸,汚れ,剥がれ,使用上有害なねじれ,反り等の有無 | 幅 | 長さ | 厚さ | 厚さ(7mm未満),研磨 | 厚さ(7mm未満),無研磨 | 厚さ(7～15mm),研磨 | 厚さ(7～15mm),無研磨 | 厚さ(15mm以上),研磨 | 厚さ(15mm以上),無研磨 | [6 empty] | 厚さ7mm以下 | 厚さ7mmを超え15mm以下 | 厚さ15mmを超える |  |  | F☆☆☆☆ | F☆☆☆ | F☆☆
|  |  | ＭＤＦ | 単 位 |  |  |  | mm | mm | mm | mm | mm | mm | mm | mm | mm | mm | mm | g/cm3 | % | N/mm3 | N/mm3 | % | % | % | N/mm3 | N | mg/l | mg/l | mg/l | 級
|  |  | 30タイプ | 基準値 | 上限値 | [5 empty] | +0.3 | +0.5 | +0.3 | +1.0 | +0.3 | +1.5 | +3.0 | 2 | 0.8 | 13 |  |  | 17 | 12 | 10 |  |  | 0.3 | 0.5 | 1.5
[5 empty] | 下限値 |  | 無 |  |  |  | -0.3 | -0.5 | -0.3 | -1.0 | -0.3 | -1.5 | -3.0 |  | 0.35 | 5 | 30 | 15 |  |  |  | 0.5 | 500 |  |  |  | 3
摘 要
|  |  |  | 根 拠 |  | JIS A5905 | JIS A5905 | JIS A5905 | JIS A5905 | JIS A5905 | JIS A5905 | JIS A5905 | JIS A5905 | JIS A5905 | JIS A5905 | JIS A5905 | JIS A5905 | JIS A5905 | JIS A5905 | JIS A5905 | JIS A5905 | JIS A5905 | JIS A5905 | JIS A5905 | JIS A5905 | JIS A5905 | JIS A5905 | JIS A5905 | JIS A5905 | JIS A5905 | JIS A5905
ミディアムデンシティファイバーボード | ＭＤＦ（25タイプ） | 38 | 品 目 | 項 目 |  | ＪＩＳ認定の有無 | 外観 | 寸法 |  |  | 厚さ許容差 | [5 empty] | 幅及び長さの許容差 | 直角度 | 密度 | 含水率 | 曲げ強さ | 湿潤時曲げ強さ | 吸水厚さ膨張率 |  |  | はく離強さ | 木ねじ保持力 | ホルムアルデヒド放散量 |  |  | 難燃性
[7 empty] | 表面の著しい凹凸,汚れ,剥がれ,使用上有害なねじれ,反り等の有無 | 幅 | 長さ | 厚さ | 厚さ(7mm未満),研磨 | 厚さ(7mm未満),無研磨 | 厚さ(7～15mm),研磨 | 厚さ(7～15mm),無研磨 | 厚さ(15mm以上),研磨 | 厚さ(15mm以上),無研磨 | [6 empty] | 厚さ7mm以下 | 厚さ7mmを超え15mm以下 | 厚さ15mmを超える |  |  | F☆☆☆☆ | F☆☆☆ | F☆☆
|  |  | ＭＤＦ | 単 位 |  |  |  | mm | mm | mm | mm | mm | mm | mm | mm | mm | mm | mm | g/cm3 | % | N/mm3 | N/mm3 | % | % | % | N/mm3 | N | mg/l | mg/l | mg/l | 級
|  |  | 25タイプ | 基準値 | 上限値 | [5 empty] | +0.3 | +0.5 | +0.3 | +1.0 | +0.3 | +1.5 | +3.0 | 2 | 0.8 | 13 |  |  | 17 | 12 | 10 |  |  | 0.3 | 0.5 | 1.5
[5 empty] | 下限値 |  | 無 |  |  |  | -0.3 | -0.5 | -0.3 | -1.0 | -0.3 | -1.5 | -3.0 |  | 0.35 | 5 | 25 | 12.5 |  |  |  | 0.4 | 400 |  |  |  | 3
摘 要
|  |  |  | 根 拠 |  | JIS A5905 | JIS A5905 | JIS A5905 | JIS A5905 | JIS A5905 | JIS A5905 | JIS A5905 | JIS A5905 | JIS A5905 | JIS A5905 | JIS A5905 | JIS A5905 | JIS A5905 | JIS A5905 | JIS A5905 | JIS A5905 | JIS A5905 | JIS A5905 | JIS A5905 | JIS A5905 | JIS A5905 | JIS A5905 | JIS A5905 | JIS A5905 | JIS A5905 | JIS A5905
ミディアムデンシティファイバーボード | ＭＤＦ（15タイプ） | 39 | 品 目 | 項 目 |  | ＪＩＳ認定の有無 | 外観 | 寸法 |  |  | 厚さ許容差 | [5 empty] | 幅及び長さの許容差 | 直角度 | 密度 | 含水率 | 曲げ強さ | 湿潤時曲げ強さ | 吸水厚さ膨張率 |  |  | はく離強さ | 木ねじ保持力 | ホルムアルデヒド放散量 |  |  | 難燃性
[7 empty] | 表面の著しい凹凸,汚れ,剥がれ,使用上有害なねじれ,反り等の有無 | 幅 | 長さ | 厚さ | 厚さ(7mm未満),研磨 | 厚さ(7mm未満),無研磨 | 厚さ(7～15mm),研磨 | 厚さ(7～15mm),無研磨 | 厚さ(15mm以上),研磨 | 厚さ(15mm以上),無研磨 | [6 empty] | 厚さ7mm以下 | 厚さ7mmを超え15mm以下 | 厚さ15mmを超える |  |  | F☆☆☆☆ | F☆☆☆ | F☆☆
|  |  | ＭＤＦ | 単 位 |  |  |  | mm | mm | mm | mm | mm | mm | mm | mm | mm | mm | mm | g/cm3 | % | N/mm3 | N/mm3 | % | % | % | N/mm3 | N | mg/l | mg/l | mg/l | 級
|  |  | 15タイプ | 基準値 | 上限値 | [5 empty] | +0.3 | +0.5 | +0.3 | +1.0 | +0.3 | +1.5 | +3.0 | 2 | 0.8 | 13 |  |  | 17 | 12 | 10 |  |  | 0.3 | 0.5 | 1.5
[5 empty] | 下限値 |  | 無 |  |  |  | -0.3 | -0.5 | -0.3 | -1.0 | -0.3 | -1.5 | -3.0 |  | 0.35 | 5 | 15 | 7.5 |  |  |  | 0.3 | 300 |  |  |  | 3
摘 要
|  |  |  | 根 拠 |  | JIS A5905 | JIS A5905 | JIS A5905 | JIS A5905 | JIS A5905 | JIS A5905 | JIS A5905 | JIS A5905 | JIS A5905 | JIS A5905 | JIS A5905 | JIS A5905 | JIS A5905 | JIS A5905 | JIS A5905 | JIS A5905 | JIS A5905 | JIS A5905 | JIS A5905 | JIS A5905 | JIS A5905 | JIS A5905 | JIS A5905 | JIS A5905 | JIS A5905 | JIS A5905
ミディアムデンシティファイバーボード | ＭＤＦ（5タイプ） | 40 | 品 目 | 項 目 |  | ＪＩＳ認定の有無 | 外観 | 寸法 |  |  | 厚さ許容差 | [5 empty] | 幅及び長さの許容差 | 直角度 | 密度 | 含水率 | 曲げ強さ | はく離強さ | 木ねじ保持力 | ホルムアルデヒド放散量 |  |  | 難燃性
[7 empty] | 表面の著しい凹凸,汚れ,剥がれ,使用上有害なねじれ,反り等の有無 | 幅 | 長さ | 厚さ | 厚さ(7mm未満),研磨 | 厚さ(7mm未満),無研磨 | 厚さ(7～15mm),研磨 | 厚さ(7～15mm),無研磨 | 厚さ(15mm以上),研磨 | 厚さ(15mm以上),無研磨 | [7 empty] | F☆☆☆☆ | F☆☆☆ | F☆☆
|  |  | ＭＤＦ | 単 位 |  |  |  | mm | mm | mm | mm | mm | mm | mm | mm | mm | mm | mm | g/cm3 | % | N/mm3 | N/mm3 | N | mg/l | mg/l | mg/l | 級
|  |  | 5タイプ | 基準値 | 上限値 | [5 empty] | +0.3 | +0.5 | +0.3 | +1.0 | +0.3 | +1.5 | +3.0 | 2 | 0.8 | 13 |  |  |  | 0.3 | 0.5 | 1.5
[5 empty] | 下限値 |  | 無 |  |  |  | -0.3 | -0.5 | -0.3 | -1.0 | -0.3 | -1.5 | -3.0 |  | 0.35 | 5 | 5 | 0.2 | 200 |  |  |  | 3
摘 要
|  |  |  | 根 拠 |  | JIS A5905 | JIS A5905 | JIS A5905 | JIS A5905 | JIS A5905 | JIS A5905 | JIS A5905 | JIS A5905 | JIS A5905 | JIS A5905 | JIS A5905 | JIS A5905 | JIS A5905 | JIS A5905 | JIS A5905 | JIS A5905 | JIS A5905 | JIS A5905 | JIS A5905 | JIS A5905 | JIS A5905 | JIS A5905
ミディアムデンシティファイバーボード | 化粧ＭＤＦ（30タイプ） | 41 | 品 目 | 項 目 |  | ＪＩＳ認定の有無 | 外観 | 寸法 |  |  | 厚さ許容差 |  | 幅及び長さの許容差 | 直角度 | 密度 | 含水率 | 曲げ強さ | 湿潤時曲げ強さ | 吸水厚さ膨張率 |  |  | はく離強さ | 木ねじ保持力 | ホルムアルデヒド放散量 |  |  | 難燃性 | 平面引張強さ | 耐衝撃性 |  | 耐酸性 | 耐アルカリ性 | 耐汚染性 | 耐変退色 |  | 耐ひっかき性
[7 empty] | 表面の著しい凹凸,汚れ,剥がれ,使用上有害なねじれ,反り等の有無 | 幅 | 長さ | 厚さ | 厚さ(15mm未満) | 厚さ(15mm以上) | [6 empty] | 厚さ7mm以下 | 厚さ7mmを超え15mm以下 | 厚さ15mmを超える |  |  | F☆☆☆☆ | F☆☆☆ | F☆☆ |  |  | 放射状の亀裂，破壊，はく離の有無 | くぼみの直径 | 変色の有無 | 変色の有無 | クレヨン(赤)に対する汚染性 | 外観(表面のひび割れ膨れなどの欠陥の有無) | 色差(変退色用グレースケール4号以上又は色素3.0以下) | 著しく目立つ傷あとの有無
|  |  | 化粧ＭＤＦ | 単 位 |  |  |  | mm | mm | mm | mm | mm | mm | mm | g/cm3 | % | N/mm3 | N/mm3 | % | % | % | N/mm3 | N | mg/l | mg/l | mg/l | 級 | N/mm2 |  | mm |  |  | 号
|  |  | 30タイプ | 基準値 | 上限値 | [5 empty] | +0.5 | +0.6 | +3.0 | 2 | 0.8 | 13 |  |  | 17 | 12 | 10 |  |  | 0.3 | 0.5 | 1.5 |  |  |  | 20 |  |  |  |  | 3
[5 empty] | 下限値 |  | 無 |  |  |  | -0.5 | -0.6 | -3.0 |  | 0.35 | 5 | 30 | 15 |  |  |  | 0.5 | 500 |  |  |  | 3 | 0.4 | 無 |  | 無 | 無 | 3 | 無 |  | 無
|  |  |  | 摘 要 | [28 empty] | 汚染用グレースケール
|  |  |  | 根 拠 |  | JIS A5905 | JIS A5905 | JIS A5905 | JIS A5905 | JIS A5905 | JIS A5905 | JIS A5905 | JIS A5905 | JIS A5905 | JIS A5905 | JIS A5905 | JIS A5905 | JIS A5905 | JIS A5905 | JIS A5905 | JIS A5905 | JIS A5905 | JIS A5905 | JIS A5905 | JIS A5905 | JIS A5905 | JIS A5905 | JIS A5905 | JIS A5905 | JIS A5905 | JIS A5905 | JIS A5905 | JIS A5905 | JIS A5905 | JIS A5905 | JIS A5905
ミディアムデンシティファイバーボード | 化粧ＭＤＦ（25タイプ） | 42 | 品 目 | 項 目 |  | ＪＩＳ認定の有無 | 外観 | 寸法 |  |  | 厚さ許容差 |  | 幅及び長さの許容差 | 直角度 | 密度 | 含水率 | 曲げ強さ | 湿潤時曲げ強さ | 吸水厚さ膨張率 |  |  | はく離強さ | 木ねじ保持力 | ホルムアルデヒド放散量 |  |  | 難燃性 | 平面引張強さ | 耐衝撃性 |  | 耐酸性 | 耐アルカリ性 | 耐汚染性 | 耐変退色 |  | 耐ひっかき性
[7 empty] | 表面の著しい凹凸,汚れ,剥がれ,使用上有害なねじれ,反り等の有無 | 幅 | 長さ | 厚さ | 厚さ(15mm未満) | 厚さ(15mm以上) | [6 empty] | 厚さ7mm以下 | 厚さ7mmを超え15mm以下 | 厚さ15mmを超える |  |  | F☆☆☆☆ | F☆☆☆ | F☆☆ |  |  | 放射状の亀裂，破壊，はく離の有無 | くぼみの直径 | 変色の有無 | 変色の有無 | クレヨン(赤)に対する汚染性 | 外観(表面のひび割れ膨れなどの欠陥の有無) | 色差(変退色用グレースケール4号以上又は色素3.0以下) | 著しく目立つ傷あとの有無
|  |  | 化粧ＭＤＦ | 単 位 |  |  |  | mm | mm | mm | mm | mm | mm | mm | g/cm3 | % | N/mm3 | N/mm3 | % | % | % | N/mm3 | N | mg/l | mg/l | mg/l | 級 | N/mm2 |  | mm |  |  | 号
|  |  | 25タイプ | 基準値 | 上限値 | [5 empty] | +0.5 | +0.6 | +3.0 | 2 | 0.8 | 13 |  |  | 17 | 12 | 10 |  |  | 0.3 | 0.5 | 1.5 |  |  |  | 20 |  |  |  |  | 3
[5 empty] | 下限値 |  | 無 |  |  |  | -0.5 | -0.6 | -3.0 |  | 0.35 | 5 | 25 | 12.5 |  |  |  | 0.4 | 400 |  |  |  | 3 | 0.4 | 無 |  | 無 | 無 | 3 | 無 |  | 無
|  |  |  | 摘 要 | [28 empty] | 汚染用グレースケール
|  |  |  | 根 拠 |  | JIS A5905 | JIS A5905 | JIS A5905 | JIS A5905 | JIS A5905 | JIS A5905 | JIS A5905 | JIS A5905 | JIS A5905 | JIS A5905 | JIS A5905 | JIS A5905 | JIS A5905 | JIS A5905 | JIS A5905 | JIS A5905 | JIS A5905 | JIS A5905 | JIS A5905 | JIS A5905 | JIS A5905 | JIS A5905 | JIS A5905 | JIS A5905 | JIS A5905 | JIS A5905 | JIS A5905 | JIS A5905 | JIS A5905 | JIS A5905 | JIS A5905
ミディアムデンシティファイバーボード | 化粧ＭＤＦ（15タイプ） | 43 | 品 目 | 項 目 |  | ＪＩＳ認定の有無 | 外観 | 寸法 |  |  | 厚さ許容差 |  | 幅及び長さの許容差 | 直角度 | 密度 | 含水率 | 曲げ強さ | 湿潤時曲げ強さ | 吸水厚さ膨張率 |  |  | はく離強さ | 木ねじ保持力 | ホルムアルデヒド放散量 |  |  | 難燃性 | 平面引張強さ | 耐衝撃性 |  | 耐酸性 | 耐アルカリ性 | 耐汚染性 | 耐変退色 |  | 耐ひっかき性
[7 empty] | 表面の著しい凹凸,汚れ,剥がれ,使用上有害なねじれ,反り等の有無 | 幅 | 長さ | 厚さ | 厚さ(15mm未満) | 厚さ(15mm以上) | [6 empty] | 厚さ7mm以下 | 厚さ7mmを超え15mm以下 | 厚さ15mmを超える |  |  | F☆☆☆☆ | F☆☆☆ | F☆☆ |  |  | 放射状の亀裂，破壊，はく離の有無 | くぼみの直径 | 変色の有無 | 変色の有無 | クレヨン(赤)に対する汚染性 | 外観(表面のひび割れ膨れなどの欠陥の有無) | 色差(変退色用グレースケール4号以上又は色素3.0以下) | 著しく目立つ傷あとの有無
|  |  | 化粧ＭＤＦ | 単 位 |  |  |  | mm | mm | mm | mm | mm | mm | mm | g/cm3 | % | N/mm3 | N/mm3 | % | % | % | N/mm3 | N | mg/l | mg/l | mg/l | 級 | N/mm2 |  | mm |  |  | 号
|  |  | 15タイプ | 基準値 | 上限値 | [5 empty] | +0.5 | +0.6 | +3.0 | 2 | 0.8 | 13 |  |  | 17 | 12 | 10 |  |  | 0.3 | 0.5 | 1.5 |  |  |  | 20 |  |  |  |  | 3
[5 empty] | 下限値 |  | 無 |  |  |  | -0.5 | -0.6 | -3.0 |  | 0.35 | 5 | 15 | 7.5 |  |  |  | 0.3 | 300 |  |  |  | 3 | 0.4 | 無 |  | 無 | 無 | 3 | 無 |  | 無
|  |  |  | 摘 要 | [28 empty] | 汚染用グレースケール
|  |  |  | 根 拠 |  | JIS A5905 | JIS A5905 | JIS A5905 | JIS A5905 | JIS A5905 | JIS A5905 | JIS A5905 | JIS A5905 | JIS A5905 | JIS A5905 | JIS A5905 | JIS A5905 | JIS A5905 | JIS A5905 | JIS A5905 | JIS A5905 | JIS A5905 | JIS A5905 | JIS A5905 | JIS A5905 | JIS A5905 | JIS A5905 | JIS A5905 | JIS A5905 | JIS A5905 | JIS A5905 | JIS A5905 | JIS A5905 | JIS A5905 | JIS A5905 | JIS A5905
ミディアムデンシティファイバーボード | 化粧ＭＤＦ（5タイプ） | 44 | 品 目 | 項 目 |  | ＪＩＳ認定の有無 | 外観 | 寸法 |  |  | 厚さ許容差 |  | 幅及び長さの許容差 | 直角度 | 密度 | 含水率 | 曲げ強さ | はく離強さ | 木ねじ保持力 | ホルムアルデヒド放散量 |  |  | 難燃性 | 平面引張強さ | 耐衝撃性 |  | 耐酸性 | 耐アルカリ性 | 耐汚染性 | 耐変退色 |  | 耐ひっかき性
[7 empty] | 表面の著しい凹凸,汚れ,剥がれ,使用上有害なねじれ,反り等の有無 | 幅 | 長さ | 厚さ | 厚さ(15mm未満) | 厚さ(15mm以上) | [7 empty] | F☆☆☆☆ | F☆☆☆ | F☆☆ |  |  | 放射状の亀裂，破壊，はく離の有無 | くぼみの直径 | 変色の有無 | 変色の有無 | クレヨン(赤)に対する汚染性 | 外観(表面のひび割れ膨れなどの欠陥の有無) | 色差(変退色用グレースケール4号以上又は色素3.0以下) | 著しく目立つ傷あとの有無
|  |  | 化粧ＭＤＦ | 単 位 |  |  |  | mm | mm | mm | mm | mm | mm | mm | g/cm3 | % | N/mm3 | N/mm3 | N | mg/l | mg/l | mg/l | 級 | N/mm2 |  | mm |  |  | 号
|  |  | 5タイプ | 基準値 | 上限値 | [5 empty] | +0.5 | +0.6 | +3.0 | 2 | 0.8 | 13 |  |  |  | 0.3 | 0.5 | 1.5 |  |  |  | 20 |  |  |  |  | 3
[5 empty] | 下限値 |  | 無 |  |  |  | -0.5 | -0.6 | -3.0 |  | 0.35 | 5 | 5 | 0.2 | 200 |  |  |  | 3 | 0.4 | 無 |  | 無 | 無 | 3 | 無 |  | 無
|  |  |  | 摘 要 | [24 empty] | 汚染用グレースケール
|  |  |  | 根 拠 |  | JIS A5905 | JIS A5905 | JIS A5905 | JIS A5905 | JIS A5905 | JIS A5905 | JIS A5905 | JIS A5905 | JIS A5905 | JIS A5905 | JIS A5905 | JIS A5905 | JIS A5905 | JIS A5905 | JIS A5905 | JIS A5905 | JIS A5905 | JIS A5905 | JIS A5905 | JIS A5905 | JIS A5905 | JIS A5905 | JIS A5905 | JIS A5905 | JIS A5905 | JIS A5905 | JIS A5905
ハードボード | 素地ハードボード（スタンダードボード）S35タイプ | 45 | 品 目 | 項 目 |  | ＪＩＳ認定の有無 | 外観 | 寸法 |  |  | 厚さ許容差 | [7 empty] | 幅及び長さの許容差 | 直角度 | 密度 | 含水率 | 曲げ強さ | 吸水率 |  | 難燃性
[7 empty] | 表面の著しい凹凸,汚れ,剥がれ,使用上有害なねじれ,反り等の有無 | 幅 | 長さ | 厚さ | 厚さ(3.5mm以下),研磨 | 厚さ(3.5mm以下),無研磨 | 厚さ(3.6～5.0mm),研磨 | 厚さ(3.6～5.0mm),無研磨 | 厚さ(5.1～7.0mm),研磨 | 厚さ(5.1～7.0mm),無研磨 | 厚さ(7.1mm以上),研磨 | 厚さ(7.1mm以上),無研磨 | [5 empty] | 厚さ3.5mm未満 | 厚さ3.5mm以上
|  |  | 素地ハードボード | 単 位 |  |  |  | mm | mm | mm | mm | mm | mm | mm | mm | mm | mm | mm | mm | mm | g/cm3 | % | N/mm3 | % | % | 級
|  |  | （スタンダードボード） | 基準値 | 上限値 | [5 empty] | +0.3 | +0.4 | +0.3 | +0.5 | +0.3 | +0.7 | +0.3 | +0.9 | +3.0 | 2 |  | 13 |  | 35 | 25
|  |  | S35タイプ |  | 下限値 |  | 無 |  |  |  | -0.3 | -0.4 | -0.3 | -0.5 | -0.3 | -0.7 | -0.3 | -0.9 | -3.0 |  | 0.8 | 5 | 35 |  |  | 3
摘 要
|  |  |  | 根 拠 |  | JIS A5905 | JIS A5905 | JIS A5905 | JIS A5905 | JIS A5905 | JIS A5905 | JIS A5905 | JIS A5905 | JIS A5905 | JIS A5905 | JIS A5905 | JIS A5905 | JIS A5905 | JIS A5905 | JIS A5905 | JIS A5905 | JIS A5905 | JIS A5905 | JIS A5905 | JIS A5905 | JIS A5905
ハードボード | 素地ハードボード（スタンダードボード）S25タイプ | 46 | 品 目 | 項 目 |  | ＪＩＳ認定の有無 | 外観 | 寸法 |  |  | 厚さ許容差 | [7 empty] | 幅及び長さの許容差 | 直角度 | 密度 | 含水率 | 曲げ強さ | 吸水率 |  | 難燃性
[7 empty] | 表面の著しい凹凸,汚れ,剥がれ,使用上有害なねじれ,反り等の有無 | 幅 | 長さ | 厚さ | 厚さ(3.5mm以下),研磨 | 厚さ(3.5mm以下),無研磨 | 厚さ(3.6～5.0mm),研磨 | 厚さ(3.6～5.0mm),無研磨 | 厚さ(5.1～7.0mm),研磨 | 厚さ(5.1～7.0mm),無研磨 | 厚さ(7.1mm以上),研磨 | 厚さ(7.1mm以上),無研磨 | [5 empty] | 厚さ3.5mm未満 | 厚さ3.5mm以上
|  |  | 素地ハードボード | 単 位 |  |  |  | mm | mm | mm | mm | mm | mm | mm | mm | mm | mm | mm | mm | mm | g/cm3 | % | N/mm3 | % | % | 級
|  |  | （スタンダードボード） | 基準値 | 上限値 | [5 empty] | +0.3 | +0.4 | +0.3 | +0.5 | +0.3 | +0.7 | +0.3 | +0.9 | +3.0 | 2 |  | 13 |  | 35 | 25
|  |  | S25タイプ |  | 下限値 |  | 無 |  |  |  | -0.3 | -0.4 | -0.3 | -0.5 | -0.3 | -0.7 | -0.3 | -0.9 | -3.0 |  | 0.8 | 5 | 25 |  |  | 3
摘 要
|  |  |  | 根 拠 |  | JIS A5905 | JIS A5905 | JIS A5905 | JIS A5905 | JIS A5905 | JIS A5905 | JIS A5905 | JIS A5905 | JIS A5905 | JIS A5905 | JIS A5905 | JIS A5905 | JIS A5905 | JIS A5905 | JIS A5905 | JIS A5905 | JIS A5905 | JIS A5905 | JIS A5905 | JIS A5905 | JIS A5905
ハードボード | 素地ハードボード（スタンダードボード）S20タイプ | 47 | 品 目 | 項 目 |  | ＪＩＳ認定の有無 | 外観 | 寸法 |  |  | 厚さ許容差 | [7 empty] | 幅及び長さの許容差 | 直角度 | 密度 | 含水率 | 曲げ強さ | 吸水率 |  | 難燃性
[7 empty] | 表面の著しい凹凸,汚れ,剥がれ,使用上有害なねじれ,反り等の有無 | 幅 | 長さ | 厚さ | 厚さ(3.5mm以下),研磨 | 厚さ(3.5mm以下),無研磨 | 厚さ(3.6～5.0mm),研磨 | 厚さ(3.6～5.0mm),無研磨 | 厚さ(5.1～7.0mm),研磨 | 厚さ(5.1～7.0mm),無研磨 | 厚さ(7.1mm以上),研磨 | 厚さ(7.1mm以上),無研磨 | [5 empty] | 厚さ3.5mm未満 | 厚さ3.5mm以上
|  |  | 素地ハードボード | 単 位 |  |  |  | mm | mm | mm | mm | mm | mm | mm | mm | mm | mm | mm | mm | mm | g/cm3 | % | N/mm3 | % | % | 級
|  |  | （スタンダードボード） | 基準値 | 上限値 | [5 empty] | +0.3 | +0.4 | +0.3 | +0.5 | +0.3 | +0.7 | +0.3 | +0.9 | +3.0 | 2 |  | 13 |  | 35 | 30
|  |  | S20タイプ |  | 下限値 |  | 無 |  |  |  | -0.3 | -0.4 | -0.3 | -0.5 | -0.3 | -0.7 | -0.3 | -0.9 | -3.0 |  | 0.8 | 5 | 20 |  |  | 3
摘 要
|  |  |  | 根 拠 |  | JIS A5905 | JIS A5905 | JIS A5905 | JIS A5905 | JIS A5905 | JIS A5905 | JIS A5905 | JIS A5905 | JIS A5905 | JIS A5905 | JIS A5905 | JIS A5905 | JIS A5905 | JIS A5905 | JIS A5905 | JIS A5905 | JIS A5905 | JIS A5905 | JIS A5905 | JIS A5905 | JIS A5905
ハードボード | 素地ハードボード（テンパードボード）T45タイプ | 48 | 品 目 | 項 目 |  | ＪＩＳ認定の有無 | 外観 | 寸法 |  |  | 厚さ許容差 | [7 empty] | 幅及び長さの許容差 | 直角度 | 密度 | 含水率 | 曲げ強さ | 吸水率 | 難燃性
[7 empty] | 表面の著しい凹凸,汚れ,剥がれ,使用上有害なねじれ,反り等の有無 | 幅 | 長さ | 厚さ | 厚さ(3.5mm以下),研磨 | 厚さ(3.5mm以下),無研磨 | 厚さ(3.6～5.0mm),研磨 | 厚さ(3.6～5.0mm),無研磨 | 厚さ(5.1～7.0mm),研磨 | 厚さ(5.1～7.0mm),無研磨 | 厚さ(7.1mm以上),研磨 | 厚さ(7.1mm以上),無研磨
|  |  | 素地ハードボード | 単 位 |  |  |  | mm | mm | mm | mm | mm | mm | mm | mm | mm | mm | mm | mm | mm | g/cm3 | % | N/mm3 | % | 級
|  |  | （テンパードボード） | 基準値 | 上限値 | [5 empty] | +0.3 | +0.4 | +0.3 | +0.5 | +0.3 | +0.7 | +0.3 | +0.9 | +3.0 | 2 |  | 13 |  | 20
|  |  | T45タイプ |  | 下限値 |  | 無 |  |  |  | -0.3 | -0.4 | -0.3 | -0.5 | -0.3 | -0.7 | -0.3 | -0.9 | -3.0 |  | 0.9 | 5 | 45 |  | 3
摘 要
|  |  |  | 根 拠 |  | JIS A5905 | JIS A5905 | JIS A5905 | JIS A5905 | JIS A5905 | JIS A5905 | JIS A5905 | JIS A5905 | JIS A5905 | JIS A5905 | JIS A5905 | JIS A5905 | JIS A5905 | JIS A5905 | JIS A5905 | JIS A5905 | JIS A5905 | JIS A5905 | JIS A5905 | JIS A5905
ハードボード | 素地ハードボード（テンパードボード）T35タイプ | 49 | 品 目 | 項 目 |  | ＪＩＳ認定の有無 | 外観 | 寸法 |  |  | 厚さ許容差 | [7 empty] | 幅及び長さの許容差 | 直角度 | 密度 | 含水率 | 曲げ強さ | 吸水率 | 難燃性
[7 empty] | 表面の著しい凹凸,汚れ,剥がれ,使用上有害なねじれ,反り等の有無 | 幅 | 長さ | 厚さ | 厚さ(3.5mm以下),研磨 | 厚さ(3.5mm以下),無研磨 | 厚さ(3.6～5.0mm),研磨 | 厚さ(3.6～5.0mm),無研磨 | 厚さ(5.1～7.0mm),研磨 | 厚さ(5.1～7.0mm),無研磨 | 厚さ(7.1mm以上),研磨 | 厚さ(7.1mm以上),無研磨
|  |  | 素地ハードボード | 単 位 |  |  |  | mm | mm | mm | mm | mm | mm | mm | mm | mm | mm | mm | mm | mm | g/cm3 | % | N/mm3 | % | 級
|  |  | （テンパードボード） | 基準値 | 上限値 | [5 empty] | +0.3 | +0.4 | +0.3 | +0.5 | +0.3 | +0.7 | +0.3 | +0.9 | +3.0 | 2 |  | 13 |  | 20
|  |  | T35タイプ |  | 下限値 |  | 無 |  |  |  | -0.3 | -0.4 | -0.3 | -0.5 | -0.3 | -0.7 | -0.3 | -0.9 | -3.0 |  | 0.8 | 5 | 35 |  | 3
摘 要
|  |  |  | 根 拠 |  | JIS A5905 | JIS A5905 | JIS A5905 | JIS A5905 | JIS A5905 | JIS A5905 | JIS A5905 | JIS A5905 | JIS A5905 | JIS A5905 | JIS A5905 | JIS A5905 | JIS A5905 | JIS A5905 | JIS A5905 | JIS A5905 | JIS A5905 | JIS A5905 | JIS A5905 | JIS A5905
ハードボード | 内装用化粧ハードボード | 50 | 品 目 | 項 目 |  | ＪＩＳ認定の有無 | 外観 | 寸法 |  |  | 厚さ許容差 | 幅及び長さの許容差 | 直角度 | 含水率 | 平面引張強さ | 耐衝撃性 |  | 耐酸性 | 耐アルカリ性 | 耐汚染性 | 耐変退色性 |  | 耐ひっかき性 | 難燃性
[7 empty] | 表面の著しい凹凸,汚れ,剥がれ,使用上有害なねじれ,反り等の有無 | 幅 | 長さ | 厚さ | 表示厚さ |  |  |  |  | 放射状の亀裂，破壊，はく離の有無 | くぼみの直径 | 変色の有無 | 変色の有無 | クレヨン(赤)に対する汚染性 | 外観(表面のひび割れ膨れなどの欠陥の有無) | 色差(変退色用グレースケール4号以上) | 著しく目立つ傷あとの有無
|  |  | 内装用化粧ハードボード | 単 位 |  |  |  | mm | mm | mm | % | mm | mm | % | N/mm2 |  | mm |  |  | 号 |  |  |  | 級
|  |  |  | 基準値 | 上限値 | [5 empty] | +10 | +3.0 | 2 | 13 |  |  | 15 |  |  |  |  | 3
[5 empty] | 下限値 |  | 無 |  |  |  | -10 | -3.0 |  | 5 | 0.4 | 無 |  | 無 | 無 | 3 | 無 |  | 無 | 3
|  |  |  | 摘 要 | [15 empty] | 汚染用グレースケール
|  |  |  | 根 拠 |  | JIS A5905 | JIS A5905 | JIS A5905 | JIS A5905 | JIS A5905 | JIS A5905 | JIS A5905 | JIS A5905 | JIS A5905 | JIS A5905 | JIS A5905 | JIS A5905 | JIS A5905 | JIS A5905 | JIS A5905 | JIS A5905 | JIS A5905 | JIS A5905 | JIS A5905
ハードボード | 外装用化粧ハードボード | 51 | 品 目 | 項 目 |  | ＪＩＳ認定の有無 | 外観 | 寸法 |  |  | 厚さ許容差 | 幅及び長さの許容差 | 直角度 | 含水率 | 吸水率 | 吸水長さ変化率 | 曲げ破壊荷重 | くぎ逆引抜抵抗 | 耐衝撃性 | 塗膜付着性 | 耐洗浄性 | 耐候性 | 難燃性
[7 empty] | 表面の著しい凹凸,汚れ,剥がれ,使用上有害なねじれ,反り等の有無 | 幅 | 長さ | 厚さ | 表示厚さ | [7 empty] | 化粧面の割れ,はがれの有無 | 塗膜相互並びに塗膜と基材の界面でのはく離の有無 | 化粧面に著しいきずの有無 | 割れ,膨れ,はがれ,著しい変色の有無
|  |  | 外装用化粧ハードボード | 単 位 |  |  |  | mm | mm | mm | % | mm | mm | % | % | % | N | N |  |  |  |  | 級
|  |  |  | 基準値 | 上限値 | [5 empty] | +10 | +3.0 | 2 | 15 | 10 | 0.2
[5 empty] | 下限値 |  | 無 |  |  |  | -10 | -3.0 |  | 8 |  |  | 400 | 450 | 無 | 無 | 無 | 無 | 3
摘 要
|  |  |  | 根 拠 |  | JIS A5905 | JIS A5905 | JIS A5905 | JIS A5905 | JIS A5905 | JIS A5905 | JIS A5905 | JIS A5905 | JIS A5905 | JIS A5905 | JIS A5905 | JIS A5905 | JIS A5905 | JIS A5905 | JIS A5905 | JIS A5905 | JIS A5905 | JIS A5905
陶磁器質タイル | 陶磁器質タイル（内装タイル） | 52 | 品 目 | 項 目 |  | ＪＩＳ認定の有無 | 寸法 |  |  | 長さ及び幅の製作寸法に対する許容差 | [6 empty] | 厚さの製作寸法に対する許容差 | 面反り | [5 empty] | ねじれ | [5 empty] | 辺反り | [5 empty] | 側反り | [5 empty] | ばち | [6 empty] | 直角性の基準 | [5 empty] | 吸水率 |  |  | 曲げ破壊荷重の基準 |  | 外観
[7 empty] | 幅 | 長さ | 厚さ | タイルの寸法50mm以下 | タイルの寸法50mmを越え105mm以下 | タイルの寸法105mmを越え155mm以下 | タイルの寸法155mmを越え235mm以下 | タイルの寸法235mmを超え305mm以下 | タイルの寸法305mmを超え455mm以下 | タイルの寸法455mmを超え605mm以下 |  | タイルの寸法50mmを超え105mm以下 | タイルの寸法105mmを超え155mm以下 | タイルの寸法155mmを越え235mm以下 | タイルの寸法235mmを超え305mm以下 | タイルの寸法305mmを超え455mm以下 | タイルの寸法455mmを超え605mm以下 | タイルの寸法50mmを超え105mm以下 | タイルの寸法105mmを超え155mm以下 | タイルの寸法155mmを越え235mm以下 | タイルの寸法235mmを超え305mm以下 | タイルの寸法305mmを超え455mm以下 | タイルの寸法455mmを超え605mm以下 | タイルの寸法50mmを超え105mm以下 | タイルの寸法105mmを超え155mm以下 | タイルの寸法155mmを越え235mm以下 | タイルの寸法235mmを超え305mm以下 | タイルの寸法305mmを超え455mm以下 | タイルの寸法455mmを超え605mm以下 | タイルの寸法50mmを超え105mm以下 | タイルの寸法105mmを超え155mm以下 | タイルの寸法155mmを越え235mm以下 | タイルの寸法235mmを超え305mm以下 | タイルの寸法305mmを超え455mm以下 | タイルの寸法455mmを超え605mm以下 | タイルの寸法50mm以下 | タイルの寸法50mmを超え105mm以下 | タイルの寸法105mmを超え155mm以下 | タイルの寸法155mmを越え235mm以下 | タイルの寸法235mmを超え305mm以下 | タイルの寸法305mmを超え455mm以下 | タイルの寸法455mmを超え605mm以下 | タイルの寸法50mmを超え105mm以下 | タイルの寸法105mmを超え155mm以下 | タイルの寸法155mmを越え235mm以下 | タイルの寸法235mmを超え305mm以下 | タイルの寸法305mmを超え455mm以下 | タイルの寸法455mmを超え605mm以下 | Ⅰ類 （磁器質） | Ⅱ類 （せっ器質） | Ⅲ類 （陶器質） | 壁用 | 床用 | 割れ･貫入･切れ･層はく離の有無
|  |  | 陶磁器質タイル | 単 位 |  |  | mm | mm | mm | mm | mm | mm | mm | mm | mm | mm | mm | mm | mm | mm | mm | mm | mm | mm | mm | mm | mm | mm | mm | mm | mm | mm | mm | mm | mm | mm | mm | mm | mm | mm | mm | mm | mm | mm | mm | mm | mm | mm | mm | mm | mm | mm | mm | mm | % | % | % | N | N
|  |  | （内装タイル） | 基準値 | 上限値 |  |  |  |  | +0.6 | +0.8 | +1.0 | +1.2 | +1.4 | +1.6 | +2.0 | +0.5 | +0.6 | +0.8 | +1.0 | +1.0 | +1.2 | +1.2 | 0.5 | 0.6 | 0.8 | 0.8 | 1 | 1 | +0.6 | +0.8 | +1.0 | +1.0 | +1.2 | +1.2 | +0.8 | +1.2 | +1.6 | +1.6 | +2.0 | +2.0 | 0.6 | 0.8 | 1 | 1.2 | 1.4 | 1.6 | 2 | 0.8 | 1 | 1.2 | 1.4 | 1.6 | 2 | 3 | 10 | 50
[5 empty] | 下限値 |  |  |  |  | -0.6 | -0.8 | -1.0 | -1.2 | -1.4 | -1.6 | -2.0 | -0.5 | -0.6 | -0.8 | -1.0 | -1.0 | -1.2 | -1.2 | [6 empty] | -0.6 | -0.8 | -1.0 | -1.0 | -1.2 | -1.2 | -0.8 | -1.2 | -1.6 | -1.6 | +2.0 | +2.0 | [16 empty] | 108 | 540 | 無
|  |  |  | 摘 要 | [53 empty] | 各辺が50mm以下のものには適用しない | 各辺が50mm以下のものには適用しない
|  |  |  | 根 拠 |  | JIS A5209 | JIS A5209 | JIS A5209 | JIS A5209 | JIS A5209 | JIS A5209 | JIS A5209 | JIS A5209 | JIS A5209 | JIS A5209 | JIS A5209 | JIS A5209 | JIS A5209 | JIS A5209 | JIS A5209 | JIS A5209 | JIS A5209 | JIS A5209 | JIS A5209 | JIS A5209 | JIS A5209 | JIS A5209 | JIS A5209 | JIS A5209 | JIS A5209 | JIS A5209 | JIS A5209 | JIS A5209 | JIS A5209 | JIS A5209 | JIS A5209 | JIS A5209 | JIS A5209 | JIS A5209 | JIS A5209 | JIS A5209 | JIS A5209 | JIS A5209 | JIS A5209 | JIS A5209 | JIS A5209 | JIS A5209 | JIS A5209 | JIS A5209 | JIS A5209 | JIS A5209 | JIS A5209 | JIS A5209 | JIS A5209 | JIS A5209 | JIS A5209 | JIS A5209 | JIS A5209 | JIS A5209 | JIS A5209
陶磁器質タイル | 陶磁器質タイル（外装タイル） | 53 | 品 目 | 項 目 |  | ＪＩＳ認定の有無 | 寸法 |  |  | 長さ及び幅の製作寸法に対する許容差 | [6 empty] | 厚さの製作寸法に対する許容差 | 面反り | [5 empty] | ねじれ | [5 empty] | 辺反り | [5 empty] | 側反り | [5 empty] | ばち | [6 empty] | 直角性の基準 | [5 empty] | 吸水率 |  |  | 曲げ破壊荷重の基準 |  | 裏あしの高さ（形状はあり状） |  |  | 外観
[7 empty] | 幅 | 長さ | 厚さ | タイルの寸法50mm以下 | タイルの寸法50mmを越え105mm以下 | タイルの寸法105mmを越え155mm以下 | タイルの寸法155mmを越え235mm以下 | タイルの寸法235mmを超え305mm以下 | タイルの寸法305mmを超え455mm以下 | タイルの寸法455mmを超え605mm以下 |  | タイルの寸法50mmを超え105mm以下 | タイルの寸法105mmを超え155mm以下 | タイルの寸法155mmを越え235mm以下 | タイルの寸法235mmを超え305mm以下 | タイルの寸法305mmを超え455mm以下 | タイルの寸法455mmを超え605mm以下 | タイルの寸法50mmを超え105mm以下 | タイルの寸法105mmを超え155mm以下 | タイルの寸法155mmを越え235mm以下 | タイルの寸法235mmを超え305mm以下 | タイルの寸法305mmを超え455mm以下 | タイルの寸法455mmを超え605mm以下 | タイルの寸法50mmを超え105mm以下 | タイルの寸法105mmを超え155mm以下 | タイルの寸法155mmを越え235mm以下 | タイルの寸法235mmを超え305mm以下 | タイルの寸法305mmを超え455mm以下 | タイルの寸法455mmを超え605mm以下 | タイルの寸法50mmを超え105mm以下 | タイルの寸法105mmを超え155mm以下 | タイルの寸法155mmを越え235mm以下 | タイルの寸法235mmを超え305mm以下 | タイルの寸法305mmを超え455mm以下 | タイルの寸法455mmを超え605mm以下 | タイルの寸法50mm以下 | タイルの寸法50mmを超え105mm以下 | タイルの寸法105mmを超え155mm以下 | タイルの寸法155mmを越え235mm以下 | タイルの寸法235mmを超え305mm以下 | タイルの寸法305mmを超え455mm以下 | タイルの寸法455mmを超え605mm以下 | タイルの寸法50mmを超え105mm以下 | タイルの寸法105mmを超え155mm以下 | タイルの寸法155mmを越え235mm以下 | タイルの寸法235mmを超え305mm以下 | タイルの寸法305mmを超え455mm以下 | タイルの寸法455mmを超え605mm以下 | Ⅰ類 （磁器質） | Ⅱ類 （せっ器質） | Ⅲ類 （陶器質） | 壁用 | 床用 | タイルの表面積が15cm2未満 | タイルの表面積が15cm2以上60cm2未満 | タイルの表面積が60cm2以上 | 割れ･貫入･切れ･層はく離の有無
|  |  | 陶磁器質タイル | 単 位 |  |  | mm | mm | mm | mm | mm | mm | mm | mm | mm | mm | mm | mm | mm | mm | mm | mm | mm | mm | mm | mm | mm | mm | mm | mm | mm | mm | mm | mm | mm | mm | mm | mm | mm | mm | mm | mm | mm | mm | mm | mm | mm | mm | mm | mm | mm | mm | mm | mm | % | % | % | N | N | mm | mm | mm
|  |  | （外装タイル） | 基準値 | 上限値 |  |  |  |  | +1.2 | +1.6 | +2.0 | +2.4 | +2.4 | +2.8 | +2.8 | +1.2 | +0.9 | +1.2 | +1.5 | +1.5 | +1.8 | +1.8 | 0.7 | 1 | 1.2 | 1.2 | 1.4 | 1.4 | +0.9 | +1.2 | +1.5 | +1.5 | +1.8 | +1.8 | +0.8 | +1.2 | +1.6 | +1.6 | +2.0 | +2.0 | 1.2 | 1.6 | 2 | 2.4 | 2.4 | 2.8 | 2.8 | 1.6 | 2 | 2.4 | 2.4 | 2.8 | 2.8 | 3 | 10 | 50
[5 empty] | 下限値 |  |  |  |  | -1.2 | -1.6 | -2.0 | -2.4 | -2.4 | -2.8 | -2.8 | -1.2 | -0.9 | -1.2 | -1.5 | -1.5 | -1.8 | -1.8 | [6 empty] | -0.9 | -1.2 | -1.5 | -1.5 | -1.8 | -1.8 | -0.8 | -1.2 | -1.6 | -1.6 | +2.0 | +2.0 | [16 empty] | 720 | 1080 | 0.5 | 0.7 | 1.5 | 無
|  |  |  | 摘 要 | [53 empty] | 各辺が50mm以下のものには適用しない | 各辺が50mm以下のものには適用しない
|  |  |  | 根 拠 |  | JIS A5209 | JIS A5209 | JIS A5209 | JIS A5209 | JIS A5209 | JIS A5209 | JIS A5209 | JIS A5209 | JIS A5209 | JIS A5209 | JIS A5209 | JIS A5209 | JIS A5209 | JIS A5209 | JIS A5209 | JIS A5209 | JIS A5209 | JIS A5209 | JIS A5209 | JIS A5209 | JIS A5209 | JIS A5209 | JIS A5209 | JIS A5209 | JIS A5209 | JIS A5209 | JIS A5209 | JIS A5209 | JIS A5209 | JIS A5209 | JIS A5209 | JIS A5209 | JIS A5209 | JIS A5209 | JIS A5209 | JIS A5209 | JIS A5209 | JIS A5209 | JIS A5209 | JIS A5209 | JIS A5209 | JIS A5209 | JIS A5209 | JIS A5209 | JIS A5209 | JIS A5209 | JIS A5209 | JIS A5209 | JIS A5209 | JIS A5209 | JIS A5209 | JIS A5209 | JIS A5209 | JIS A5209 | JIS A5209 | JIS A5209 | JIS A5209 | JIS A5209
陶磁器質タイル | 陶磁器質タイル（内装モザイクタイル） | 54 | 品 目 | 項 目 |  | ＪＩＳ認定の有無 | 寸法 |  |  | 長さ及び幅の製作寸法に対する許容差 |  |  |  |  | 厚さの製作寸法に対する許容差 | 面反り | [5 empty] | ねじれ | [5 empty] | 辺反り | [5 empty] | 側反り | [5 empty] | ばち |  |  |  |  | 直角性の基準 | 吸水率 |  |  | 曲げ破壊荷重の基準 |  | 外観
[7 empty] | 幅 | 長さ | 厚さ | タイルの寸法50mm以下 | タイルの寸法50mmを越え105mm以下 | タイルの寸法105mmを越え155mm以下 | タイルの寸法155mmを越え235mm以下 | タイルの寸法235mmを超え305mm以下 |  | タイルの寸法50mmを超え105mm以下 | タイルの寸法105mmを超え155mm以下 | タイルの寸法155mmを越え235mm以下 | タイルの寸法235mmを超え305mm以下 | タイルの寸法305mmを超え455mm以下 | タイルの寸法455mmを超え605mm以下 | タイルの寸法50mmを超え105mm以下 | タイルの寸法105mmを超え155mm以下 | タイルの寸法155mmを越え235mm以下 | タイルの寸法235mmを超え305mm以下 | タイルの寸法305mmを超え455mm以下 | タイルの寸法455mmを超え605mm以下 | タイルの寸法50mmを超え105mm以下 | タイルの寸法105mmを超え155mm以下 | タイルの寸法155mmを越え235mm以下 | タイルの寸法235mmを超え305mm以下 | タイルの寸法305mmを超え455mm以下 | タイルの寸法455mmを超え605mm以下 | タイルの寸法50mmを超え105mm以下 | タイルの寸法105mmを超え155mm以下 | タイルの寸法155mmを越え235mm以下 | タイルの寸法235mmを超え305mm以下 | タイルの寸法305mmを超え455mm以下 | タイルの寸法455mmを超え605mm以下 | タイルの寸法50mm以下 | タイルの寸法50mmを超え105mm以下 | タイルの寸法105mmを超え155mm以下 | タイルの寸法155mmを越え235mm以下 | タイルの寸法235mmを超え305mm以下 | タイルの寸法50mmを超え105mm以下 | Ⅰ類 （磁器質） | Ⅱ類 （せっ器質） | Ⅲ類 （陶器質） | 壁用 | 床用 | 割れ･貫入･切れ･層はく離の有無
|  |  | 陶磁器質タイル | 単 位 |  |  | mm | mm | mm | mm | mm | mm | mm | mm | mm | mm | mm |  |  | mm | mm | mm | mm | mm | mm | mm | mm | mm | mm | mm | mm | mm | mm | mm | mm | mm | mm | mm | mm | mm | mm | mm | mm | mm | ｍｍ | % | % | % | N | N
|  |  | （内装モザイクタイル） | 基準値 | 上限値 |  |  |  |  | +0.8 | +1.2 | +1.6 | +2.0 | +2.0 | +0.7 | +0.6 | +0.8 | +1.0 | +1.0 | +1.2 | +1.2 | 0.5 | 0.6 | 0.8 | 0.8 | 1 | 1 | +0.6 | +0.8 | +1.0 | +1.0 | +1.2 | +1.2 | +0.8 | +1.2 | +1.6 | +1.6 | +2.0 | +2.0 | 1 | 1.4 | 1.6 | 2 | 2 | 1.4 | 3 | 10 | 50
[5 empty] | 下限値 |  |  |  |  | -0.8 | -1.2 | -1.6 | -2.0 | -2.0 | -0.7 | -0.6 | -0.8 | -1.0 | -1.0 | -1.2 | -1.2 | [6 empty] | -0.6 | -0.8 | -1.0 | -1.0 | -1.2 | -1.2 | -0.8 | -1.2 | -1.6 | -1.6 | +2.0 | +2.0 | [9 empty] | 108 | 540 | 無
|  |  |  | 摘 要 | [44 empty] | 各辺が50mm以下のものには適用しない | 各辺が50mm以下のものには適用しない
|  |  |  | 根 拠 |  | JIS A5209 | JIS A5209 | JIS A5209 | JIS A5209 | JIS A5209 | JIS A5209 | JIS A5209 | JIS A5209 | JIS A5209 | JIS A5209 | JIS A5209 | JIS A5209 | JIS A5209 | JIS A5209 | JIS A5209 | JIS A5209 | JIS A5209 | JIS A5209 | JIS A5209 | JIS A5209 | JIS A5209 | JIS A5209 | JIS A5209 | JIS A5209 | JIS A5209 | JIS A5209 | JIS A5209 | JIS A5209 | JIS A5209 | JIS A5209 | JIS A5209 | JIS A5209 | JIS A5209 | JIS A5209 | JIS A5209 | JIS A5209 | JIS A5209 | JIS A5209 | JIS A5209 | JIS A5209 | JIS A5209 | JIS A5209 | JIS A5209 | JIS A5209 | JIS A5209 | JIS A5209
陶磁器質タイル | 陶磁器質タイル（外装モザイクタイル） | 55 | 品 目 | 項 目 |  | ＪＩＳ認定の有無 | 寸法 |  |  | 長さ及び幅の製作寸法に対する許容差 |  |  |  |  | 厚さの製作寸法に対する許容差 | 面反り | [5 empty] | ねじれ | [5 empty] | 辺反り | [5 empty] | 側反り | [5 empty] | ばち |  |  |  |  | 直角性の基準 | 吸水率 |  |  | 曲げ破壊荷重の基準 | 外観
[7 empty] | 幅 | 長さ | 厚さ | タイルの寸法50mm以下 | タイルの寸法50mmを越え105mm以下 | タイルの寸法105mmを越え155mm以下 | タイルの寸法155mmを越え235mm以下 | タイルの寸法235mmを超え305mm以下 |  | タイルの寸法50mmを超え105mm以下 | タイルの寸法105mmを超え155mm以下 | タイルの寸法155mmを越え235mm以下 | タイルの寸法235mmを超え305mm以下 | タイルの寸法305mmを超え455mm以下 | タイルの寸法455mmを超え605mm以下 | タイルの寸法50mmを超え105mm以下 | タイルの寸法105mmを超え155mm以下 | タイルの寸法155mmを越え235mm以下 | タイルの寸法235mmを超え305mm以下 | タイルの寸法305mmを超え455mm以下 | タイルの寸法455mmを超え605mm以下 | タイルの寸法50mmを超え105mm以下 | タイルの寸法105mmを超え155mm以下 | タイルの寸法155mmを越え235mm以下 | タイルの寸法235mmを超え305mm以下 | タイルの寸法305mmを超え455mm以下 | タイルの寸法455mmを超え605mm以下 | タイルの寸法50mmを超え105mm以下 | タイルの寸法105mmを超え155mm以下 | タイルの寸法155mmを越え235mm以下 | タイルの寸法235mmを超え305mm以下 | タイルの寸法305mmを超え455mm以下 | タイルの寸法455mmを超え605mm以下 | タイルの寸法50mm以下 | タイルの寸法50mmを超え105mm以下 | タイルの寸法105mmを超え155mm以下 | タイルの寸法155mmを越え235mm以下 | タイルの寸法235mmを超え305mm以下 | タイルの寸法50mmを超え105mm以下 | Ⅰ類 （磁器質） | Ⅱ類 （せっ器質） | Ⅲ類 （陶器質） | 壁及び床用 | 割れ･貫入･切れ･層はく離の有無
|  |  | 陶磁器質タイル | 単 位 |  |  | mm | mm | mm | mm | mm | mm | mm | mm | mm | mm | mm | mm | mm | mm | mm | mm | mm | mm | mm | mm | mm | mm | mm | mm | mm | mm | mm | mm | mm | mm | mm | mm | mm | mm | mm | mm | mm | mm | ｍｍ | % | % | % | N
|  |  | （外装モザイクタイル） | 基準値 | 上限値 |  |  |  |  | +0.8 | +1.2 | +1.6 | +2.0 | +2.0 | +0.7 | +0.9 | +1.2 | +1.5 | +1.5 | +1.8 | +1.8 | 0.7 | 1 | 1.2 | 1.2 | 1.4 | 1.4 | +0.9 | +1.2 | +1.5 | +1.5 | +1.8 | +1.8 | +0.8 | +1.2 | +1.6 | +1.6 | +2.0 | +2.0 | 1 | 1.4 | 1.6 | 2 | 2 | 1.4 | 3 | 10 | 50
[5 empty] | 下限値 |  |  |  |  | -0.8 | -1.2 | -1.6 | -2.0 | -2.0 | -0.7 | -0.9 | -1.2 | -1.5 | -1.5 | -1.8 | -1.8 | [6 empty] | -0.9 | -1.2 | -1.5 | -1.5 | -1.8 | -1.8 | -0.8 | -1.2 | -1.6 | -1.6 | +2.0 | +2.0 | [9 empty] | 540 | 無
|  |  |  | 摘 要 | [44 empty] | 各辺が50mm以下のものには適用しない
|  |  |  | 根 拠 |  | JIS A5209 | JIS A5209 | JIS A5209 | JIS A5209 | JIS A5209 | JIS A5209 | JIS A5209 | JIS A5209 | JIS A5209 | JIS A5209 | JIS A5209 | JIS A5209 | JIS A5209 | JIS A5209 | JIS A5209 | JIS A5209 | JIS A5209 | JIS A5209 | JIS A5209 | JIS A5209 | JIS A5209 | JIS A5209 | JIS A5209 | JIS A5209 | JIS A5209 | JIS A5209 | JIS A5209 | JIS A5209 | JIS A5209 | JIS A5209 | JIS A5209 | JIS A5209 | JIS A5209 | JIS A5209 | JIS A5209 | JIS A5209 | JIS A5209 | JIS A5209 | JIS A5209 | JIS A5209 | JIS A5209 | JIS A5209 | JIS A5209 | JIS A5209 | JIS A5209
陶磁器質タイル | ユニットタイル | 56 | 品 目 | 項 目 |  | ＪＩＳ認定の有無 | 寸法 |  |  | 長さの及び幅の製作寸法に対する許容差 | 台紙の接着性 | 台紙のはく離性 | 台紙の耐水接着性能 | 開口率 |  |  |  |  | へこ反り |  |  |  | ねじれ |  |  |  | 側反り |  |  |  | ばち |  |  |  |  | 吸水率 | 曲げ強さ(幅1cm当たりの曲げ破壊荷重) |  | 耐貫入性 | 外観
[7 empty] | 幅 | 長さ | 厚さ |  | 接着性試験を行ったときの台紙からはがれ落ちるタイル | はく離試験を行ったときの台紙がはがれないタイル | 耐水接着性能試験を行ったときの台紙からはがれ落ちるタイル | 1枚のユニットタイルに対して | 1個のタイルに対して | 目地部に対して | タイルの寸法155mmを超え355mm以下 | タイルの寸法355mmを超え605mm以下 | タイルの寸法50mmを超え105mm以下 | タイルの寸法105mmを超え155mm以下 | タイルの寸法155mmを超え355mm以下 | タイルの寸法355mmを超え605mm以下 | タイルの寸法50mmを超え105mm以下 | タイルの寸法105mmを超え155mm以下 | タイルの寸法155mmを超え355mm以下 | タイルの寸法355mmを超え605mm以下 | タイルの寸法50mmを超え105mm以下 | タイルの寸法105mmを超え155mm以下 | タイルの寸法155mmを超え355mm以下 | タイルの寸法355mmを超え605mm以下 | タイルの寸法50mm以下 | タイルの寸法50mmを超え105mm以下 | タイルの寸法105mmを超え155mm以下 | タイルの寸法155mmを超え355mm以下 | タイルの寸法355mmを超え605mm以下 |  | 壁用 | 床用 | ゲージ圧力1MPaで耐貫入性試験を行ったときの貫入の有無 | 割れ･貫入･切れ･層はく離の有無 | 約1m離れて眺めたとき,欠け･小穴･でこぼこ･きず･異物の付着･装飾むら･色むら･光沢むらの有無 | 約2m離れて眺めたとき，タイル相互間での色調の不ぞろい･光沢の不ぞろいの有無
|  |  | ユニットタイル | 単 位 |  |  | mm | mm | mm | mm |  |  |  | % | % | % | mm | mm | mm | mm | mm | mm | mm | mm | mm | mm | mm | mm | mm | mm | mm | mm | mm | mm | mm | % | N/cm | N/cm
|  |  |  | 基準値 | 上限値 |  |  |  |  | +1.6 | [6 empty] | 2 | 2.4 | 0.9 | 1.2 | 1.5 | 1.8 | 0.9 | 1.2 | 1.5 | 1.8 | 1 | 1.5 | 2 | 2.5 | 1.2 | 1.6 | 2 | 2.4 | 2.8 | 5
[5 empty] | 下限値 |  |  |  |  | -1.6 | 無 | 無 | 無 | 65 | 60 | 65 | [20 empty] | 12 | 60 | 無 | 無 | 無 | 無
|  |  |  | 摘 要 | [7 empty] | 表張りユニットタイルの場合 | 裏張りユニットタイルの場合 | [25 empty] | 施ゆうタイルの場合
|  |  |  | 根 拠 |  | JIS A5209 | JIS A5209 | JIS A5209 | JIS A5209 | JIS A5209 | JIS A5209 | JIS A5209 | JIS A5209 | JIS A5209 | JIS A5209 | JIS A5209 | JIS A5209 | JIS A5209 | JIS A5209 | JIS A5209 | JIS A5209 | JIS A5209 | JIS A5209 | JIS A5209 | JIS A5209 | JIS A5209 | JIS A5209 | JIS A5209 | JIS A5209 | JIS A5209 | JIS A5209 | JIS A5209 | JIS A5209 | JIS A5209 | JIS A5209 | JIS A5209 | JIS A5209 | JIS A5209 | JIS A5209 | JIS A5209 | JIS A5209 | JIS A5209
木質系セメント板 | 硬質木毛セメント板 | 57 | 品 目 | 項 目 |  | ＪＩＳ認定の有無 | 木質原料の最大長さ | 外観 | かさ密度 | 曲げ破壊荷重 |  |  |  | たわみ |  |  |  | くぎ側面抵抗 |  |  |  | 難燃性 または 発熱性 | 寸法の許容差 |  | 直角度 |  | 寸法の許容差
[8 empty] | 表面は木質原料の分布が一様で，使用上支障のある反り，ねじれ，亀裂及び欠けの有無 |  | 厚さ15mm | 厚さ20mm | 厚さ25mm | 厚さ30mm | 厚さ15mm | 厚さ20mm | 厚さ25mm | 厚さ30mm | 厚さ15mm | 厚さ20mm | 厚さ25mm | 厚さ30mm |  | 厚さ | 長さ，幅 | 対角線の距離の差 | 厚さ | 厚さ | 長さ，幅
|  |  | 硬質木毛セメント板 | 単 位 |  |  | mm |  |  | N | N | N | N | mm | mm | mm | mm | N | N | N | N | 級 | mm | mm | mm | mm | mm | mm
|  |  |  | 基準値 | 上限値 |  | 450 | [6 empty] | 8 | 7 | 6 | 5 | [5 empty] | +1 | +1 | 5 |  | +1 | +1
[5 empty] | 下限値 |  |  | 無 | 1 | 800 | 1300 | 1800 | 2000 |  |  |  |  | 500 | 600 | 700 | 800 | 2 | -2 | -2 |  |  | -2 | -2
摘 要
|  |  |  | 根 拠 |  | JIS A5404 | JIS A5404 | JIS A5404 | JIS A5404 | JIS A5404 | JIS A5404 | JIS A5404 | JIS A5404 | JIS A5404 | JIS A5404 | JIS A5404 | JIS A5404 | JIS A5404 | JIS A5404 | JIS A5404 | JIS A5404 | JIS A5404 | JIS A5404 | JIS A5404 | JIS A5404 | JIS A5404 | JIS A5404 | JIS A5404
木質系セメント板 | 中質木毛セメント板 | 58 | 品 目 | 項 目 |  | ＪＩＳ認定の有無 | 木質原料の最大長さ | 外観 | かさ密度 | 曲げ破壊荷重 | [5 empty] | たわみ | [5 empty] | 難燃性 または 発熱性 | 寸法の許容差 |  | 直角度
[8 empty] | 表面は木質原料の分布が一様で，使用上支障のある反り，ねじれ，亀裂及び欠けの有無 |  | 厚さ15mm | 厚さ20mm | 厚さ25mm | 厚さ30mm | 厚さ40mm | 厚さ50mm | 厚さ15mm | 厚さ20mm | 厚さ25mm | 厚さ30mm | 厚さ40mm | 厚さ50mm |  | 厚さ | 長さ，幅 | 対角線の距離の差
|  |  | 中質木毛セメント板 | 単 位 |  |  | mm |  |  | N | N | N | N | N | N | mm | mm | mm | mm | mm | mm | 級 | mm | mm | mm
|  |  |  | 基準値 | 上限値 |  | 450 | [8 empty] | 8 | 7 | 6 | 5 | 4 | 3 |  | +1 | +1 | 5
[5 empty] | 下限値 |  |  | 無 | 1 | 500 | 700 | 1000 | 1300 | 2000 | 2400 | [6 empty] | 2 | -2 | -2
|  |  |  | 摘 要 |  |  |  |  | 0.7
|  |  |  | 根 拠 |  | JIS A5404 | JIS A5404 | JIS A5404 | JIS A5404 | JIS A5404 | JIS A5404 | JIS A5404 | JIS A5404 | JIS A5404 | JIS A5404 | JIS A5404 | JIS A5404 | JIS A5404 | JIS A5404 | JIS A5404 | JIS A5404 | JIS A5404 | JIS A5404 | JIS A5404 | JIS A5404
木質系セメント板 | 普通木毛セメント板 | 59 | 品 目 | 項 目 |  | ＪＩＳ認定の有無 | 木質原料の最大長さ | 外観 | かさ密度 | 曲げ破壊荷重 | [5 empty] | たわみ | [5 empty] | 難燃性 または 発熱性 | 寸法の許容差 |  | 直角度 |  |  |  | 難燃性 | 寸法 |  |  | 寸法の許容差
[8 empty] | 表面は木質原料の分布が一様で，使用上支障のある反り，ねじれ，亀裂及び欠けの有無 |  | 厚さ15mm | 厚さ20mm | 厚さ25mm | 厚さ30mm | 厚さ40mm | 厚さ50mm | 厚さ15mm | 厚さ20mm | 厚さ25mm | 厚さ30mm | 厚さ40mm | 厚さ50mm |  | 厚さ | 長さ，幅 | 対角線の距離の差 | 厚さ30mm | 厚さ40mm | 厚さ50mm |  | 幅 | 長さ | 厚さ | 厚さ | 長さ，幅
|  |  | 普通木毛セメント板 | 単 位 |  |  | mm |  |  | N | N | N | N | N | N | mm | mm | mm | mm | mm | mm | 級 | mm | mm | mm | m2･K/W | m2･K/W | m2･K/W | 級 | mm | mm | mm | mm | mm
|  |  |  | 基準値 | 上限値 |  | 450 |  | 0.7 | [6 empty] | 10 | 9 | 8 | 7 | 6 | 5 |  | +1 | +1 | 5 | [7 empty] | +1 | +1
[5 empty] | 下限値 |  |  | 無 | 0.4 | 350 | 500 | 650 | 800 | 1200 | 1600 | [6 empty] | 2 | -2 | -2 |  | 0.29 | 0.37 | 0.47 | 2 |  |  |  | -2 | -2
摘 要
|  |  |  | 根 拠 |  | JIS A5404 | JIS A5404 | JIS A5404 | JIS A5404 | JIS A5404 | JIS A5404 | JIS A5404 | JIS A5404 | JIS A5404 | JIS A5404 | JIS A5404 | JIS A5404 | JIS A5404 | JIS A5404 | JIS A5404 | JIS A5404 | JIS A5404 | JIS A5404 | JIS A5404 | JIS A5404 | JIS A5404 | JIS A5404 | JIS A5404 | JIS A5404 | JIS A5404 | JIS A5404 | JIS A5404 | JIS A5404 | JIS A5404
木質系セメント板 | 硬質木片セメント板 | 60 | 品 目 | 項 目 |  | ＪＩＳ認定の有無 | 木質原料の最大長さ | 外観 | かさ密度 | 曲げ破壊荷重 |  |  |  |  | たわみ |  |  |  |  | くぎ側面抵抗 |  |  |  |  | 難燃性 または 発熱性 | 寸法の許容差 |  | 直角度 |  | 寸法の許容差
[8 empty] | 表面は木質原料の分布が一様で，使用上支障のある反り，ねじれ，亀裂及び欠けの有無 |  | 厚さ12mm | 厚さ15mm | 厚さ18mm | 厚さ21mm | 厚さ25mm | 厚さ12mm | 厚さ15mm | 厚さ18mm | 厚さ21mm | 厚さ25mm | 厚さ12mm | 厚さ15mm | 厚さ18mm | 厚さ21mm | 厚さ25mm |  | 厚さ | 長さ，幅 | 対角線の距離の差 | 厚さ | 厚さ | 長さ，幅
|  |  | 硬質木片セメント板 | 単 位 |  |  | mm |  |  | N | N | N | N | N | mm | mm | mm | mm | mm | N | N | N | N | N | 級 | mm | mm | mm | mm | mm | mm
|  |  |  | 基準値 | 上限値 |  | 50 | [7 empty] | 12 | 10 | 8 | 7 | 6 | [6 empty] | +1 | +1 | 5 |  | +1 | +1
[5 empty] | 下限値 |  |  | 無 | 0.9 | 690 | 920 | 1270 | 1800 | 2530 | [5 empty] | 800 | 900 | 1000 | 1100 | 1200 | 2 | -2 | -2 |  |  | -2 | -2
|  |  |  | 摘 要 | [21 empty] | （12mmは-1） |  |  |  | 12mmは-1
|  |  |  | 根 拠 |  | JIS A5404 | JIS A5404 | JIS A5404 | JIS A5404 | JIS A5404 | JIS A5404 | JIS A5404 | JIS A5404 | JIS A5404 | JIS A5404 | JIS A5404 | JIS A5404 | JIS A5404 | JIS A5404 | JIS A5404 | JIS A5404 | JIS A5404 | JIS A5404 | JIS A5404 | JIS A5404 | JIS A5404 | JIS A5404 | JIS A5404 | JIS A5404 | JIS A5404 | JIS A5404
木質系セメント板 | 普通木片セメント板 | 61 | 品 目 | 項 目 |  | ＪＩＳ認定の有無 | 木質原料の最大長さ | 外観 | かさ密度 | 曲げ破壊荷重 |  |  | たわみ |  |  | 難燃性 または 発熱性 | 寸法の許容差 |  | 直角度 | 難燃性 | 寸法 |  |  | 寸法の許容差
[8 empty] | 表面は木質原料の分布が一様で，使用上支障のある反り，ねじれ，亀裂及び欠けの有無 |  | 厚さ25mm | 厚さ30mm | 厚さ50mm | 厚さ25mm | 厚さ30mm | 厚さ50mm |  | 厚さ | 長さ，幅 | 対角線の距離の差 |  | 幅 | 長さ | 厚さ | 厚さ | 長さ，幅
|  |  | 普通木片セメント板 | 単 位 |  |  | mm |  |  | N | N | N | mm | mm | mm | 級 | mm | mm | mm | 級 | mm | mm | mm | mm | mm
|  |  |  | 基準値 | 上限値 |  | 50 |  | 0.9 |  |  |  | 6 | 6 | 5 |  | +1 | +1 | 5 |  |  |  |  | +1 | +1
[5 empty] | 下限値 |  |  | 無 | 0.6 | 500 | 600 | 1300 |  |  |  | 2 | -2 | -2 |  | 2 |  |  |  | -2 | -2
摘 要
|  |  |  | 根 拠 |  | JIS A5404 | JIS A5404 | JIS A5404 | JIS A5404 | JIS A5404 | JIS A5404 | JIS A5404 | JIS A5404 | JIS A5404 | JIS A5404 | JIS A5404 | JIS A5404 | JIS A5404 | JIS A5404 | JIS A5404 | JIS A5404 | JIS A5404 | JIS A5404 | JIS A5404 | JIS A5404
コンクリート用再生型枠 | コンクリート用再生型枠（プラスチック製） | 62 | 品 目 | 項 目 |  | （財）日本建築センターの新建築技術認定の有無 | 曲げヤング係数 | 許容曲げ強さ | 許容引張強さ | 曲げ弾性率
|  |  | コンクリート用再生型枠 | 単 位 |  |  | N/mm2 | N/mm2 | N/mm2 | GPa
|  |  |  | 基準値 | 上限値
[5 empty] | 下限値 | 有
摘 要
|  |  |  | 根 拠 |  | (財)日本建築センター再生型枠認定基準(BCJ-CS-3)
土壌改良材（浄水場発生土を原材料としたものに限る） | 土壌改良材（浄水場発生土を原材料としたものに限る） | 63 | 品 目 | 項 目 |  | 最大粒径 | 粗粒率 | ７５μmﾌﾙｲ通過分
|  |  | 土壌改良材 | 単 位 |  | ㎜ | % | %
|  |  | （浄水場発生土を原材料としたものに限る） | 基準値 | 上限値
下限値
摘 要
根 拠
緑化基盤材・吹付材 | 緑化基盤材 | 64 | 品 目 | 項 目 |  | 化学成分 |  |  |  | ｐＨ
[6 empty] | 有機物含有量 | 全窒素（Ｎ） | 全炭素（Ｃ） | 炭素率 （Ｃ/Ｎ比）
|  |  | 緑化基盤材 | 単 位 |  | ％ | ％ | ％
|  |  |  | 基準値 | 上限値 |  |  | 42 | 35 | 7.5
[5 empty] | 下限値 | 70 | 1.2 |  |  | 5.5
摘 要
|  |  |  | 根 拠 |  | 肥料分析法 | 土壌養分分析法 | 肥料分析法 | 堆肥等有機物分析法 | 肥料分析法
緑化基盤材・吹付材 | 法面緑化用吹付材 | 65 | 品 目 | 項 目 |  | 化学成分 |  |  |  | ｐＨ
[6 empty] | 有機物含有量 | 全窒素（Ｎ） | 全炭素（Ｃ） | 炭素率 （Ｃ/Ｎ比）
|  |  | 法面緑化用吹付材 | 単 位 |  | ％ | ％ | ％
|  |  |  | 基準値 | 上限値
下限値
摘 要
|  |  |  | 根 拠 |  | 肥料分析法 | 土壌養分分析法 | 肥料分析法 | 堆肥等有機物分析法 | 肥料分析法
バーク堆肥 | バーク堆肥 | 66 | 品 目 | 項 目 |  | 有機物の含有率（乾物） | 炭素窒素比（Ｃ/Ｎ比） | 陽イオン交換容量（ＣＥＣ）（乾物） | ｐＨ | 幼植物試験の結果，生育阻害その他異常の有無 | 窒素全量（Ｎ）（現物） | りん酸全量（P2O5）（現物） | 加里全量（K2O）（現物）
|  |  | バーク堆肥 | 単 位 |  | % |  | meq/100g |  |  | % | % | %
|  |  |  | 基準値 | 上限値
[5 empty] | 下限値 |  |  |  |  | 無
摘 要
|  |  |  | 根 拠 |  | 肥料取締法 | 肥料取締法 | 肥料取締法 | 肥料取締法 | 肥料取締法 | 肥料取締法 | 肥料取締法 | 肥料取締法
有機肥料 | 有機肥料（普通肥料） | 67 | 品 目 | 項 目 |  | 肥料登録の有無 | 主要な成分の含有量
[7 empty] | 全窒素 | 全リン酸 | 全カリ | 全銅 | 全亜鉛 | 全石灰 | 炭素窒素比 | 水分含有量
|  |  | 有機肥料 | 単 位 |  |  | % | % | % | mg/kg | mg/kg | % |  | %
|  |  | （普通肥料） | 基準値 | 上限値
[5 empty] | 下限値 | あり
摘 要
|  |  |  | 根 拠 |  | 肥料取締法 | 肥料取締法 | 肥料取締法 | 肥料取締法 | 肥料取締法 | 肥料取締法 | 肥料取締法 | 肥料取締法 | 肥料取締法
有機肥料 | 有機肥料（特殊肥料） | 68 | 品 目 | 項 目 |  | 主要な成分の含有量
[6 empty] | 窒素全量 | リン酸全量 | カリ全量 | 銅全量 | 亜鉛全量 | 石灰全量 | 炭素窒素比 | 水分含有量
|  |  | 有機肥料 | 単 位 |  | % | % | % | mg/kg | mg/kg | % |  | %
|  |  | （特殊肥料） | 基準値 | 上限値
下限値
摘 要
|  |  |  | 根 拠 |  | 肥料取締法 | 肥料取締法 | 肥料取締法 | 肥料取締法 | 肥料取締法 | 肥料取締法 | 肥料取締法 | 肥料取締法
プランターボックス・フラワースタンド | プランターボックス・フラワースタンド（木製） | 69 | 品 目 | 項 目 |  | ホルムアルデヒド放出量
|  |  | プランターボックス | 単 位 |  | mg/ﾘｯﾄﾙ
|  |  | フラワースタンド | 基準値 | 上限値 | 0.3
|  |  | （木製） |  | 下限値
摘 要
|  |  |  | 根 拠 |  | エコマークNo.115 (試験方法はJIS A1460による)
擬木 | 擬木 | 70 | 品 目 | 項 目 |  | ＪＩＳ認定の有無 | 曲げ強さ | 圧縮強さ |  | 圧縮強さ
[7 empty] | 破壊時曲げ応力又は最大曲げ応力 | 圧縮弾性率(縦方向) | 圧縮比例限度強さ(縦方向) | 圧縮弾性率(横方向) | 圧縮比例限度強さ(横方向)
|  |  | 擬木 | 単 位 |  |  | Mpa | Mpa | Mpa | Mpa | Mpa
|  |  |  | 基準値 | 上限値
[5 empty] | 下限値 |  | 5 | 80 | 1 | 30 | 1
摘 要
|  |  |  | 根 拠 |  | JIS K6931 | JIS K6931 | JIS K6931 | JIS K6931 | JIS K6931 | JIS K6931
水質浄化材 | 水質浄化材（活性炭） | 71 | 品 目 | 項 目 |  | トルエン吸着能 | ヨウ素吸着能 | メチレンブルー吸着能
|  |  | 水質浄化材 | 単 位 |  | % | mg/g | mL/g
|  |  | （活性炭） | 基準値 | 上限値
[5 empty] | 下限値 | 30 | 900 | 150
摘 要
|  |  |  | 根 拠 |  | エコマークNo.115 (試験方法はJIS K1474による) | エコマークNo.115 (試験方法はJIS K1474による) | エコマークNo.115 (試験方法はJIS K1474による)
パレット | 平パレット（木製） | 72 | 品 目 | 項 目 |  | 圧縮強度 | 曲げ強度 |  | 下面デッキボード強度 | 落下強度 | 差込口の高さ | けたくり抜き部の差込口の高さ
[6 empty] | ひずみ量 | たわみ率 | 残留たわみ率 | たわみ率 | 対角線の長さの変化率
|  |  | 平パレット | 単 位 |  | mm | % | % | % | % | mm | mm
|  |  | （木製） | 基準値 | 上限値 | 4 | 2.5 | 0.5 | 2.5 | 3
[5 empty] | 下限値 | [5 empty] | 75 | 45
摘 要
|  |  |  | 根 拠 |  | JIS Z0604 | JIS Z0604 | JIS Z0604 | JIS Z0604 | JIS Z0604 | JIS Z0604 | JIS Z0604
パレット | 平パレット（プラスチック製） | 73 | 品 目 | 項 目 |  | 圧縮強度 | 曲げ強度 |  | 下面デッキボード強度 | 落下強度 | 差込口の高さ
[6 empty] | ひずみ量 | たわみ率 | 残留たわみ率 | たわみ率 | 対角線長さの変化率
|  |  | 平パレット | 単 位 |  | mm | % | % | % | % | mm
|  |  | （プラスチック製） | 基準値 | 上限値 | 4 | 5 | 0.5 | 8 | 1
[5 empty] | 下限値 | [5 empty] | 50
摘 要
|  |  |  | 根 拠 |  | JIS Z0606 | JIS Z0606 | JIS Z0606 | JIS Z0606 | JIS Z0606 | JIS Z0606
パレット | 平パレット（紙製） | 74 | 品 目 | 項 目 |  | 脚部圧縮強度 | 落下強度 | 差込口の高さ
[6 empty] | ひずみ量 | 対角線の長さの変化率
|  |  | 平パレット | 単 位 |  | mm | % | mm
|  |  | （紙製） | 基準値 | 上限値 | 4 | 2
[5 empty] | 下限値 |  |  | 60
摘 要
|  |  |  | 根 拠 |  | JIS Z0608 | JIS Z0608 | JIS Z0608
パレット | プールパレット（木製） | 75 | 品 目 | 項 目 |  | 圧縮強度 | 曲げ強度 |  | 下面デッキボード強度 | 落下強度 | 差込口の高さ
[6 empty] | ひずみ量 | たわみ率 | 残留たわみ率 | たわみ率 | 対角線の長さの変化率
|  |  | プールパレット | 単 位 |  | mm | % | % | % | % | mm
|  |  | （木製） | 基準値 | 上限値 | 2 | 1.25 | 0.5 | 1 | 3 | 101
[5 empty] | 下限値 | [5 empty] | 99
摘 要
|  |  |  | 根 拠 |  | JIS Z0601 | JIS Z0601 | JIS Z0601 | JIS Z0601 | JIS Z0601 | JIS Z0601
パレット | プールパレット（プラスチック製） | 76 | 品 目 | 項 目 |  | 圧縮強度 | 曲げ強度 |  | 下面デッキボード強度 | 落下強度 | 差込口の高さ
[6 empty] | ひずみ量 | たわみ率 | 残留たわみ率 | たわみ率 | 対角線長さの変化率
|  |  | プールパレット | 単 位 |  | mm | % | % | % | % | mm
|  |  | （プラスチック製） | 基準値 | 上限値 | 4 | 1.5 | 0.5 | 2.5 | 1
[5 empty] | 下限値 | [5 empty] | 74
摘 要
|  |  |  | 根 拠 |  | JIS Z0601 | JIS Z0601 | JIS Z0601 | JIS Z0601 | JIS Z0601 | JIS Z0601
食品トレー（ポリスチレン製のものに限る） | 食品トレー（ポリスチレン製のものに限る） | 77 | 品 目 | 項 目 |  | 材質試験 |  |  | 溶出試験 |  |  | 食品接触面の未使用ポリスチレンフィルム積層の有無
[6 empty] | カドミウム | 鉛 | 揮発性物質(スチレン,トルエン,エチルベンゼン,イソプロピルベンゼン及びn-プロピルベンゼンの合計) | 重金属 | 過マンガン酸カリウム消費量 | 蒸発残留物
|  |  | 食品トレー | 単 位 |  | ppm | ppm | ppm | ppm | ppm | ppm
|  |  | (ポリスチレン製のものに限る) | 基準値 | 上限値 | 100 | 100 | 5000 | 1 | 10 | 30
[5 empty] | 下限値 | [6 empty] | 有
|  |  |  | 摘 要 |  |  |  | ただし，発泡ポリスチレン(熱湯を用いるものに限る)では2,000ppm以下で，かつ，スチレン及びエチルベンゼンがそれぞれ1,000ppm以下 |  |  | ただし，n-ヘプタンを浸出用液とする場合にあっては240ppm以下
|  |  |  | 根 拠 |  | 食品,添加物等の規格基準 | 食品,添加物等の規格基準 | 食品,添加物等の規格基準 | 食品,添加物等の規格基準 | 食品,添加物等の規格基準 | 食品,添加物等の規格基準
再生加熱アスファルト混合物 | 再生粗粒度アスファルト混合物（最大粒径20ｍｍ）A | 78 | 品 目 | 項 目 |  | 粒度（通過質量百分率） | [8 empty] | ｱｽﾌｧﾙﾄ量 | 空隙率 | 飽和度 | 安定度 | フロー値
[6 empty] | 26.5mm | 19mm | 13.2mm | 4.75mm | 2.36mm | 600μm | 300μm | 150μm | 75μm
|  |  | 再生粗粒度アスファルト混合物（最大粒径20ｍｍ）A | 単 位 |  | % | % | % | % | % | % | % | % | % | % | % | % | ｋN | 1/100ｃｍ
|  |  |  | 基準値 | 上限値 | - | 100 | 90 | 55 | 35 | 23 | 16 | 12 | 7 | 6 | 7 | 85 | - | 40
[5 empty] | 下限値 | 100 | 95 | 70 | 35 | 20 | 11 | 5 | 4 | 2 | 4.5 | 3 | 65 | 4.9 | 20
|  |  |  | 摘 要 | [11 empty] | ﾏｰｼｬﾙ安定度試験（突固め回数75）
|  |  |  | 根 拠 |  | 土木工事共通仕様書（広島県）
再生加熱アスファルト混合物 | 再生粗粒度アスファルト混合物（最大粒径20ｍｍ） | 79 | 品 目 | 項 目 |  | 粒度（通過質量百分率） | [8 empty] | ｱｽﾌｧﾙﾄ量 | 空隙率 | 飽和度 | 安定度 | フロー値
[6 empty] | 26.5mm | 19mm | 13.2mm | 4.75mm | 2.36mm | 600μm | 300μm | 150μm | 75μm
|  |  | 再生粗粒度アスファルト混合物（最大粒径20ｍｍ） | 単 位 |  | % | % | % | % | % | % | % | % | % | % | % | % | ｋN | 1/100ｃｍ
|  |  |  | 基準値 | 上限値 | - | 100 | 90 | 55 | 35 | 23 | 16 | 12 | 7 | 6 | 7 | 85 | - | 40
[5 empty] | 下限値 | 100 | 95 | 70 | 35 | 20 | 11 | 5 | 4 | 2 | 4.5 | 3 | 65 | 4.9 | 20
|  |  |  | 摘 要 | [11 empty] | ﾏｰｼｬﾙ安定度試験（突固め回数50）
|  |  |  | 根 拠 |  | 土木工事共通仕様書（広島県）
再生加熱アスファルト混合物 | 再生密粒度アスファルト混合物（最大粒径20ｍｍ）A | 80 | 品 目 | 項 目 |  | 粒度（通過質量百分率） | [8 empty] | ｱｽﾌｧﾙﾄ量 | 空隙率 | 飽和度 | 安定度 | フロー値
[6 empty] | 26.5mm | 19mm | 13.2mm | 4.75mm | 2.36mm | 600μm | 300μm | 150μm | 75μm
|  |  | 再生密粒度アスファルト混合物（最大粒径20ｍｍ）A | 単 位 |  | % | % | % | % | % | % | % | % | % | % | % | % | ｋN | 1/100ｃｍ
|  |  |  | 基準値 | 上限値 | - | 100 | 90 | 65 | 50 | 30 | 21 | 16 | 8 | 7 | 6 | 85 | - | 40
[5 empty] | 下限値 | 100 | 95 | 75 | 45 | 35 | 18 | 10 | 6 | 4 | 5 | 3 | 70 | 7.35 | 20
|  |  |  | 摘 要 | [11 empty] | ﾏｰｼｬﾙ安定度試験（突固め回数75）
|  |  |  | 根 拠 |  | 土木工事共通仕様書（広島県）
再生加熱アスファルト混合物 | 再生密粒度アスファルト混合物（最大粒径20ｍｍ） | 81 | 品 目 | 項 目 |  | 粒度（通過質量百分率） | [8 empty] | ｱｽﾌｧﾙﾄ量 | 空隙率 | 飽和度 | 安定度 | フロー値
[6 empty] | 26.5mm | 19mm | 13.2mm | 4.75mm | 2.36mm | 600μm | 300μm | 150μm | 75μm
|  |  | 再生密粒度アスファルト混合物（最大粒径20ｍｍ） | 単 位 |  | % | % | % | % | % | % | % | % | % | % | % | % | ｋN | 1/100ｃｍ
|  |  |  | 基準値 | 上限値 | - | 100 | 90 | 65 | 50 | 30 | 21 | 16 | 8 | 7 | 6 | 85 | - | 40
[5 empty] | 下限値 | 100 | 95 | 75 | 45 | 35 | 18 | 10 | 6 | 4 | 5 | 3 | 70 | 4.9 | 20
|  |  |  | 摘 要 | [11 empty] | ﾏｰｼｬﾙ安定度試験（突固め回数50）
|  |  |  | 根 拠 |  | 土木工事共通仕様書（広島県）
再生加熱アスファルト混合物 | 再生密粒度アスファルト混合物（最大粒径13ｍｍ）A | 82 | 品 目 | 項 目 |  | 粒度（通過質量百分率） | [8 empty] | ｱｽﾌｧﾙﾄ量 | 空隙率 | 飽和度 | 安定度 | フロー値
[6 empty] | 26.5mm | 19mm | 13.2mm | 4.75mm | 2.36mm | 600μm | 300μm | 150μm | 75μm
|  |  | 再生密粒度アスファルト混合物（最大粒径13ｍｍ）A | 単 位 |  | % | % | % | % | % | % | % | % | % | % | % | % | ｋN | 1/100ｃｍ
|  |  |  | 基準値 | 上限値 | - | - | 100 | 70 | 50 | 30 | 21 | 16 | 8 | 7 | 6 | 85 | - | 40
[5 empty] | 下限値 | - | 100 | 95 | 55 | 35 | 18 | 10 | 6 | 4 | 5 | 3 | 70 | 7.35 | 20
|  |  |  | 摘 要 | [11 empty] | ﾏｰｼｬﾙ安定度試験（突固め回数75）
|  |  |  | 根 拠 |  | 土木工事共通仕様書（広島県）
再生加熱アスファルト混合物 | 再生密粒度アスファルト混合物（最大粒径13ｍｍ） | 83 | 品 目 | 項 目 |  | 粒度（通過質量百分率） | [8 empty] | ｱｽﾌｧﾙﾄ量 | 空隙率 | 飽和度 | 安定度 | フロー値
[6 empty] | 26.5mm | 19mm | 13.2mm | 4.75mm | 2.36mm | 600μm | 300μm | 150μm | 75μm
|  |  | 再生密粒度アスファルト混合物（最大粒径13ｍｍ） | 単 位 |  | % | % | % | % | % | % | % | % | % | % | % | % | ｋN | 1/100ｃｍ
|  |  |  | 基準値 | 上限値 | - | - | 100 | 70 | 50 | 30 | 21 | 16 | 8 | 7 | 6 | 85 | - | 40
[5 empty] | 下限値 | - | 100 | 95 | 55 | 35 | 18 | 10 | 6 | 4 | 5 | 3 | 70 | 4.9 | 20
|  |  |  | 摘 要 | [11 empty] | ﾏｰｼｬﾙ安定度試験（突固め回数50）
|  |  |  | 根 拠 |  | 土木工事共通仕様書（広島県）
再生加熱アスファルト混合物 | 再生細粒度アスファルト混合物（最大粒径13ｍｍ）A | 84 | 品 目 | 項 目 |  | 粒度（通過質量百分率） | [8 empty] | ｱｽﾌｧﾙﾄ量 | 空隙率 | 飽和度 | 安定度 | フロー値
[6 empty] | 26.5mm | 19mm | 13.2mm | 4.75mm | 2.36mm | 600μm | 300μm | 150μm | 75μm
|  |  | 再生細粒度アスファルト混合物（最大粒径13ｍｍ）A | 単 位 |  | % | % | % | % | % | % | % | % | % | % | % | % | ｋN | 1/100ｃｍ
|  |  |  | 基準値 | 上限値 | - | - | 100 | 80 | 65 | 40 | 27 | 20 | 10 | 8 | 6 | 85 | - | 40
[5 empty] | 下限値 | - | 100 | 95 | 65 | 50 | 25 | 12 | 8 | 4 | 6 | 3 | 70 | 4.9 | 20
|  |  |  | 摘 要 | [11 empty] | ﾏｰｼｬﾙ安定度試験（突固め回数75）
|  |  |  | 根 拠 |  | 土木工事共通仕様書（広島県）
再生加熱アスファルト混合物 | 再生細粒度アスファルト混合物（最大粒径13ｍｍ） | 85 | 品 目 | 項 目 |  | 粒度（通過質量百分率） | [8 empty] | ｱｽﾌｧﾙﾄ量 | 空隙率 | 飽和度 | 安定度 | フロー値
[6 empty] | 26.5mm | 19mm | 13.2mm | 4.75mm | 2.36mm | 600μm | 300μm | 150μm | 75μm
|  |  | 再生細粒度アスファルト混合物（最大粒径13ｍｍ） | 単 位 |  | % | % | % | % | % | % | % | % | % | % | % | % | ｋN | 1/100ｃｍ
|  |  |  | 基準値 | 上限値 | - | - | 100 | 80 | 65 | 40 | 27 | 20 | 10 | 8 | 6 | 85 | - | 40
[5 empty] | 下限値 | - | 100 | 95 | 65 | 50 | 25 | 12 | 8 | 4 | 6 | 3 | 70 | 4.9 | 20
|  |  |  | 摘 要 | [11 empty] | ﾏｰｼｬﾙ安定度試験（突固め回数50）
|  |  |  | 根 拠 |  | 土木工事共通仕様書（広島県）
その他（上記以外の製品でエコマーク認定基準に適合しているもの） | （エコマーク各商品類型名） | 86