## 品目基準
別記第３号（第３条の２関係）
品目基準（品目ごとに設定された、製品としての品質に関する基準）
○品目基準（品目ごとの品質に関する基準）
品目一覧表（別表１）の細品目に該当する製品については、該当する別表２の項目に
定められた基準に適合すること。
原則として、全ての項目の検査結果を必要とするが、品目基準の項目に基準値が設定
されていない品目については、申請する製品の性能値を記入すること。
・それぞれの項目の試験方法は、その項目の根拠欄の規定に定められた試験方法による
こと。
・摘要欄には、その項目を適用する条件を表す。

## 別表1
別表1（品目一覧表）
| 品 目 | 細 品 目
1 | 再生砕石 | 再生砕石(RC-40) | 1
|  | 再生砕石(RC-30) | 2
|  | 再生砕石(RC-20) | 3
|  | 再生砕石(RC-40)下層路盤用 | 4
|  | 再生砕石(RC-30)下層路盤用 | 5
|  | 再生砕石(RC-20)下層路盤用 | 6
2 | 再生粒度調整砕石 | 再生粒度調整砕石(RM-40)上層路盤用 | 7
|  | 再生粒度調整砕石(RM-30)上層路盤用 | 8
|  | 再生粒度調整砕石(RM-25)上層路盤用 | 9
3 | 鉄鋼スラグ | 水硬性粒度調整鉄鋼スラグ（HMS-25） | 10
|  | 粒度調整鉄鋼スラグ（MS-25） | 11
|  | クラッシャーラン鉄鋼スラグ（CS-40） | 12
|  | クラッシャーラン鉄鋼スラグ（CS-30） | 13
|  | クラッシャーラン鉄鋼スラグ（CS-20） | 14
4 | 再生砂 | 再生砂（路盤材） | 15
|  | 再生砂（埋戻材） | 16
|  | 再生砂（骨材） | 17
|  | 再生砂 | 18
5 | インターロッキングブロック | インターロッキングブロック（普通）車道・駐車場用 | 19
|  | インターロッキングブロック（普通）歩道用 | 20
|  | インターロッキングブロック（透水性）歩道用 | 21
|  | インターロッキングブロック（植生用）駐車場用 | 22
|  | インターロッキングブロック（植生用）歩道用 | 23
|  | インターロッキングブロック（視覚障害者誘導用）歩道用 | 24
6 | パーティクルボード | 素地パーティクルボード（18タイプ） | 25
|  | 素地パーティクルボード（13タイプ） | 26
|  | 素地パーティクルボード（8タイプ） | 27
|  | 素地パーティクルボード（24-10タイプ） | 28
|  | 素地パーティクルボード（17.5-10.5タイプ） | 29
|  | 単板張りパーティクルボード（30-15タイプ） | 30
|  | 化粧パーティクルボード（18タイプ） | 31
|  | 化粧パーティクルボード（13タイプ） | 32
|  | 化粧パーティクルボード（8タイプ） | 33
7 | インシュレーションボード | インシュレーションボード（タタミボード） | 34
|  | インシュレーションボード（Ａ級インシュレーションボード） | 35
|  | インシュレーションボード（シージングボード） | 36
8 | ミディアムデンシティファイバーボード | ＭＤＦ（30タイプ） | 37
|  | ＭＤＦ（25タイプ） | 38
|  | ＭＤＦ（15タイプ） | 39
|  | ＭＤＦ（5タイプ） | 40
|  | 化粧ＭＤＦ（30タイプ） | 41
|  | 化粧ＭＤＦ（25タイプ） | 42
|  | 化粧ＭＤＦ（15タイプ） | 43
|  | 化粧ＭＤＦ（5タイプ） | 44
9 | ハードボード | 素地ハードボード（スタンダードボード）S35タイプ | 45
|  | 素地ハードボード（スタンダードボード）S25タイプ | 46
|  | 素地ハードボード（スタンダードボード）S20タイプ | 47
|  | 素地ハードボード（テンパードボード）T45タイプ | 48
|  | 素地ハードボード（テンパードボード）T35タイプ | 49
|  | 内装用化粧ハードボード | 50
|  | 外装用化粧ハードボード | 51
10 | 陶磁器質タイル | 陶磁器質タイル（内装タイル） | 52
|  | 陶磁器質タイル（外装タイル） | 53
|  | 陶磁器質タイル(内装モザイクタイル） | 54
|  | 陶磁器質タイル(外装モザイクタイル) | 55
|  | ユニットタイル | 56
11 | 木質系セメント板 | 硬質木毛セメント板 | 57
|  | 中質木毛セメント版 | 58
|  | 普通木毛セメント板 | 59
|  | 硬質木片セメント板 | 60
|  | 普通木片セメント板 | 61
12 | コンクリート用再生型枠 | コンクリート用再生型枠（プラスチック製） | 62
13 | 土壌改良材（浄水場発生土を原材料としたものに限る） | 土壌改良材（浄水場発生土を原材料としたものに限る） | 63
14 | 緑化基盤材・吹付材 | 緑化基盤材 | 64
|  | 法面緑化用吹付材 | 65
15 | バーク堆肥 | バーク堆肥 | 66
16 | 有機肥料 | 有機肥料（普通肥料） | 67
|  | 有機肥料（特殊肥料） | 68
17 | プランターボックス・フラワースタンド | プランターボックス・フラワースタンド（木製） | 69
18 | 擬木 | 擬木 | 70
19 | 水質浄化材 | 水質浄化材（活性炭） | 71
20 | パレット | 平パレット（木製） | 72
|  | 平パレット（プラスチック製） | 73
|  | 平パレット（紙製） | 74
|  | プールパレット（木製） | 75
|  | プールパレット（プラスチック製） | 76
21 | 食品トレー（ポリスチレン製のものに限る） | 食品トレー（ポリスチレン製のものに限る） | 77
22 | 再生加熱アスファルト混合物 | 再生粗粒度アスファルト混合物（最大粒径20ｍｍ）A | 78
|  | 再生粗粒度アスファルト混合物（最大粒径20ｍｍ） | 79
|  | 再生密粒度アスファルト混合物（最大粒径20ｍｍ）A | 80
|  | 再生密粒度アスファルト混合物（最大粒径20ｍｍ） | 81
|  | 再生密粒度アスファルト混合物（最大粒径13ｍｍ）A | 82
|  | 再生密粒度アスファルト混合物（最大粒径13ｍｍ） | 83
|  | 再生細粒度アスファルト混合物（最大粒径13ｍｍ）A | 84
|  | 再生細粒度アスファルト混合物（最大粒径13ｍｍ） | 85
23 | その他（上記以外の製品でエコマーク認定基準に適合しているもの） | （エコマーク各商品類型名） | 86

## 別表2（再生砕石）
品 目 | 項 目 |  | 粒度（ふるい通過質量百分率） | [7 empty] | 再生資源の使用割合
|  |  | 53mm | 37.5mm | 31.5mm | 26.5mm | 19mm | 13.2mm | 4.75mm | 2.36mm
再生砕石 | 単 位 |  | % | % | % | % | % | % | % | % | %
(RC-40) | 基準値 | 上限値 | - | 100 | - | - | 80 | - | 40 | 25
|  | 下限値 | 100 | 95 | - | - | 50 | - | 15 | 5 | 50
| 摘 要 |  | 粒度は、モルタル粒などを含んだ解砕されたままの見かけの骨材粒度を使用する。
| 根 拠 |  | 広島県土木工事共通仕様書
品 目 | 項 目 |  | 粒度（ふるい通過質量百分率） | [7 empty] | 再生資源の使用割合
|  |  | 53mm | 37.5mm | 31.5mm | 26.5mm | 19mm | 13.2mm | 4.75mm | 2.36mm
再生砕石 | 単 位 |  | % | % | % | % | % | % | % | % | %
(RC-30) | 基準値 | 上限値 | - | - | 100 | - | 85 | - | 45 | 30
|  | 下限値 | - | 100 | 95 | - | 55 | - | 15 | 5 | 50
| 摘 要 |  | 粒度は、モルタル粒などを含んだ解砕されたままの見かけの骨材粒度を使用する。
| 根 拠 |  | 広島県土木工事共通仕様書
品 目 | 項 目 |  | 粒度（ふるい通過質量百分率） | [7 empty] | 再生資源の使用割合
|  |  | 53mm | 37.5mm | 31.5mm | 26.5mm | 19mm | 13.2mm | 4.75mm | 2.36mm
再生砕石 | 単 位 |  | % | % | % | % | % | % | % | % | %
(RC-20) | 基準値 | 上限値 | - | - | - | - | 100 | 90 | 50 | 35
|  | 下限値 | - | - | - | 100 | 95 | 60 | 20 | 10 | 50
| 摘 要 |  | 粒度は、モルタル粒などを含んだ解砕されたままの見かけの骨材粒度を使用する。
| 根 拠 |  | 広島県土木工事共通仕様書
品 目 | 項 目 |  | 粒度（ふるい通過質量百分率） | [7 empty] | PI | すりへり減量 | 修正CBR | 再生資源の使用割合
|  |  | 53mm | 37.5mm | 31.5mm | 26.5mm | 19mm | 13.2mm | 4.75mm | 2.36mm | 塑性指数
再生砕石 | 単 位 |  | % | % | % | % | % | % | % | % |  | % | % | %
(RC-40) | 基準値 | 上限値 | - | 100 | - | - | 80 | - | 40 | 25 | 6 | 50 | -
下層路盤用 |  | 下限値 | 100 | 95 | - | - | 50 | - | 15 | 5 | - |  | 20 | 50
| 摘 要 |  | 粒度は、モルタル粒などを含んだ解砕されたままの見かけの骨材粒度を使用する。 | [8 empty] | 再生クラッシャーランに用いるセメントコンクリート再生骨材の場合 | 最大乾燥密度の95%に相当するCBRを修正CBRとする。
| 根 拠 |  | 広島県土木工事共通仕様書
品 目 | 項 目 |  | 粒度（ふるい通過質量百分率） | [7 empty] | PI | すりへり減量 | 修正CBR | 再生資源の使用割合
|  |  | 53mm | 37.5mm | 31.5mm | 26.5mm | 19mm | 13.2mm | 4.75mm | 2.36mm | 塑性指数
再生砕石 | 単 位 |  | % | % | % | % | % | % | % | % |  | % | % | %
(RC-30) | 基準値 | 上限値 | - | - | 100 | - | 85 | - | 45 | 30 | 6 | 50 | -
下層路盤用 |  | 下限値 | - | 100 | 95 | - | 55 | - | 15 | 5 | - |  | 20 | 50
| 摘 要 |  | 粒度は、モルタル粒などを含んだ解砕されたままの見かけの骨材粒度を使用する。 | [8 empty] | 再生クラッシャーランに用いるセメントコンクリート再生骨材の場合 | 最大乾燥密度の95%に相当するCBRを修正CBRとする。
| 根 拠 |  | 広島県土木工事共通仕様書
品 目 | 項 目 |  | 粒度（ふるい通過質量百分率） | [7 empty] | PI | すりへり減量 | 修正CBR | 再生資源の使用割合
|  |  | 53mm | 37.5mm | 31.5mm | 26.5mm | 19mm | 13.2mm | 4.75mm | 2.36mm | 塑性指数
再生砕石 | 単 位 |  | % | % | % | % | % | % | % | % |  | % | % | %
(RC-20) | 基準値 | 上限値 | - | - | - | - | 100 | 90 | 50 | 35 | 6 | 50 | -
下層路盤用 |  | 下限値 | - | - | - | 100 | 95 | 60 | 20 | 10 | - |  | 20 | 50
| 摘 要 |  | 粒度は、モルタル粒などを含んだ解砕されたままの見かけの骨材粒度を使用する。 | [8 empty] | 再生クラッシャーランに用いるセメントコンクリート再生骨材の場合 | 最大乾燥密度の95%に相当するCBRを修正CBRとする。
| 根 拠 |  | 広島県土木工事共通仕様書

## 別表2（再生粒度調整砕石）
品 目 | 項 目 |  | 粒度（ふるい通過質量百分率） | [9 empty] | 損失量 | PI | すりへり減量 | 修正CBR | 再生資源の使用割合
|  |  | 53mm | 37.5mm | 31.5mm | 26.5mm | 19mm | 13.2mm | 4.75mm | 2.36mm | 425μm | 75μm |  | 塑性指数
再生粒度調整砕石 | 単 位 |  | % | % | % | % | % | % | % | % | % | % | % |  | % | % | %
(RM-40) | 基準値 | 上限値 | - | 100 | - | - | 90 | - | 65 | 50 | 30 | 10 | 20 | 4 | 50 | -
上層路盤用 |  | 下限値 | 100 | 95 | - | - | 60 | - | 30 | 20 | 10 | 2 | - | - |  | 80(90) | 50
| 摘 要 |  | 粒度は、モルタル粒などを含んだ解砕されたままの見かけの骨材粒度を使用する。 | [11 empty] | 粒度調整路盤に用いる破砕分級されたセメントコンクリート再生骨材の場合 | アスファルトコンクリート再生骨材を含む再生粒度調整砕石の修正CBRは( )内の値を適用する。ただし40℃でCBR試験を行った場合は80以上とする。
| 根 拠 |  | 広島県土木工事共通仕様書
品 目 | 項 目 |  | 粒度（ふるい通過質量百分率） | [9 empty] | 損失量 | PI | すりへり減量 | 修正CBR | 再生資源の使用割合
|  |  | 53mm | 37.5mm | 31.5mm | 26.5mm | 19mm | 13.2mm | 4.75mm | 2.36mm | 425μm | 75μm |  | 塑性指数
再生粒度調整砕石 | 単 位 |  | % | % | % | % | % | % | % | % | % | % | % |  | % | % | %
(RM-30) | 基準値 | 上限値 | - | - | 100 | - | 90 | - | 65 | 50 | 30 | 10 | 20 | 4 | 50 | -
上層路盤用 |  | 下限値 | - | 100 | 95 | - | 60 | - | 30 | 20 | 10 | 2 | - | - |  | 80(90) | 50
| 摘 要 |  | 粒度は、モルタル粒などを含んだ解砕されたままの見かけの骨材粒度を使用する。 | [11 empty] | 粒度調整路盤に用いる破砕分級されたセメントコンクリート再生骨材の場合 | アスファルトコンクリート再生骨材を含む再生粒度調整砕石の修正CBRは( )内の値を適用する。ただし40℃でCBR試験を行った場合は80以上とする。
| 根 拠 |  | 広島県土木工事共通仕様書
品 目 | 項 目 |  | 粒度（ふるい通過質量百分率） | [9 empty] | 損失量 | PI | すりへり減量 | 修正CBR | 再生資源の使用割合
|  |  | 53mm | 37.5mm | 31.5mm | 26.5mm | 19mm | 13.2mm | 4.75mm | 2.36mm | 425μm | 75μm |  | 塑性指数
再生粒度調整砕石 | 単 位 |  | % | % | % | % | % | % | % | % | % | % | % |  | % | % | %
(RM-25) | 基準値 | 上限値 | - | - | - | 100 | - | 85 | 65 | 50 | 30 | 10 | 20 | 4 | 50 | -
上層路盤用 |  | 下限値 | - | - | 100 | 95 | - | 55 | 30 | 20 | 10 | 2 | - | - |  | 80(90) | 50
| 摘 要 |  | 粒度は、モルタル粒などを含んだ解砕されたままの見かけの骨材粒度を使用する。 | [11 empty] | 粒度調整路盤に用いる破砕分級されたセメントコンクリート再生骨材の場合 | アスファルトコンクリート再生骨材を含む再生粒度調整砕石の修正CBRは( )内の値を適用する。ただし40℃でCBR試験を行った場合は80以上とする。
| 根 拠 |  | 広島県土木工事共通仕様書

## 別表2（鉄鋼スラグ）
品 目 | 項 目 |  | 粒度（ふるい通過質量百分率） | [7 empty] | 呈色判定 | 水浸膨張比 | 単位容積質量 | 一軸圧縮強さ | 修正ＣＢＲ | エージング期間
|  |  | 31.5mm | 26.5mm | 19mm | 13.2mm | 4.75mm | 2.36mm | 425μm | 75μm
水硬性粒度調整鉄鋼スラグ | 単 位 |  | % | % | % | % | % | % | % | % |  | % | kg/㍑ | N/mm2 | % | ヵ月
HMS-25 | 基準値 | 上限値 | - | 100 | - | 80 | 60 | 45 | 25 | 10 | なし | 1.5
|  | 下限値 | 100 | 95 | - | 60 | 35 | 25 | 10 | 3 |  |  | 1.5 | 1.2 | 80 | 6
| 摘 要 | [9 empty] | 高炉除冷スラグを用いた鉄鋼スラグに適用 | 製鋼スラグを用いた鉄鋼スラグに適用 |  |  |  | 製鋼スラグを用いた鉄鋼スラグに適用
| 根 拠 |  | JIS A5015 | JIS A5015 | JIS A5015 | JIS A5015 | JIS A5015 | JIS A5015 | JIS A5015 | JIS A5015 | JIS A5015 | JIS A5015 | JIS A5015 | JIS A5015 | 土木工事共通仕様書
品 目 | 項 目 |  | 粒度（ふるい通過質量百分率） | [7 empty] | 呈色判定 | 水浸膨張比 | 単位容積質量 | 修正ＣＢＲ | エージング期間
|  |  | 31.5mm | 26.5mm | 19mm | 13.2mm | 4.75mm | 2.36mm | 425μm | 75μm
粒度調整鉄鋼スラグ | 単 位 |  | % | % | % | % | % | % | % | % |  | % | kg/㍑ | % | ヵ月
MS-25 | 基準値 | 上限値 | - | 100 | - | 85 | 65 | 50 | 30 | 10 | なし | 1.5
|  | 下限値 | 100 | 95 | - | 55 | 30 | 20 | 10 | 2 |  |  | 1.5 | 80 | 6
| 摘 要 | [9 empty] | 高炉除冷スラグを用いた鉄鋼スラグに適用 | 製鋼スラグを用いた鉄鋼スラグに適用 |  |  | 製鋼スラグを用いた鉄鋼スラグに適用
| 根 拠 |  | JIS A5015 | JIS A5015 | JIS A5015 | JIS A5015 | JIS A5015 | JIS A5015 | JIS A5015 | JIS A5015 | JIS A5015 | JIS A5015 | JIS A5015 | 土木工事共通仕様書
品 目 | 項 目 |  | 粒度（ふるい通過質量百分率） | [7 empty] | 呈色判定 | 水浸膨張比 | 修正ＣＢＲ | エージング期間
|  |  | 53mm | 37.5mm | 31.5mm | 26.5mm | 19mm | 13.2mm | 4.75mm | 2.36mm
クラッシャーラン鉄鋼スラグ | 単 位 |  | % | % | % | % | % | % | % | % |  | % | % | ヵ月
CS-40 | 基準値 | 上限値 | - | 100 | - | - | 80 | - | 40 | 25 | なし | 1.5
|  | 下限値 | 100 | 95 | - | - | 50 | - | 15 | 5 |  |  | 30 | 6
| 摘 要 | [9 empty] | 高炉除冷スラグを用いた鉄鋼スラグに適用 | 製鋼スラグを用いた鉄鋼スラグに適用 |  | 製鋼スラグを用いた鉄鋼スラグに適用
| 根 拠 |  | JIS A5015 | JIS A5015 | JIS A5015 | JIS A5015 | JIS A5015 | JIS A5015 | JIS A5015 | JIS A5015 | JIS A5015 | JIS A5015 | 土木工事共通仕様書
品 目 | 項 目 |  | 粒度（ふるい通過質量百分率） | [7 empty] | 呈色判定 | 水浸膨張比 | 修正ＣＢＲ | エージング期間
|  |  | 53mm | 37.5mm | 31.5mm | 26.5mm | 19mm | 13.2mm | 4.75mm | 2.36mm
クラッシャーラン鉄鋼スラグ | 単 位 |  | % | % | % | % | % | % | % | % |  | % | % | ヵ月
CS-30 | 基準値 | 上限値 | - | - | 100 | - | 85 | - | 45 | 30 | なし | 1.5
|  | 下限値 | - | 100 | 95 | - | 55 | - | 15 | 5 |  |  | 30 | 6
| 摘 要 | [9 empty] | 高炉除冷スラグを用いた鉄鋼スラグに適用 | 製鋼スラグを用いた鉄鋼スラグに適用 |  | 製鋼スラグを用いた鉄鋼スラグに適用
| 根 拠 |  | JIS A5015 | JIS A5015 | JIS A5015 | JIS A5015 | JIS A5015 | JIS A5015 | JIS A5015 | JIS A5015 | JIS A5015 | JIS A5015 | 土木工事共通仕様書
品 目 | 項 目 |  | 粒度（ふるい通過質量百分率） | [7 empty] | 呈色判定 | 水浸膨張比 | 修正ＣＢＲ | エージング期間
|  |  | 53mm | 37.5mm | 31.5mm | 26.5mm | 19mm | 13.2mm | 4.75mm | 2.36mm
クラッシャーラン鉄鋼スラグ | 単 位 |  | % | % | % | % | % | % | % | % |  | % | % | ヵ月
CS-20 | 基準値 | 上限値 | - | - | - | - | 100 | 90 | 50 | 35 | なし | 1.5
|  | 下限値 | - | - | - | 100 | 95 | 60 | 20 | 10 |  |  | 30 | 6
| 摘 要 | [9 empty] | 高炉除冷スラグを用いた鉄鋼スラグに適用 | 製鋼スラグを用いた鉄鋼スラグに適用 |  | 製鋼スラグを用いた鉄鋼スラグに適用
| 根 拠 |  | JIS A5015 | JIS A5015 | JIS A5015 | JIS A5015 | JIS A5015 | JIS A5015 | JIS A5015 | JIS A5015 | JIS A5015 | JIS A5015 | 土木工事共通仕様書

## 別表2（再生砂）
品 目 | 項 目 |  | 粒度（ふるい通過質量百分率） | [10 empty] | PI | 修正CBR
|  |  | 26.5mm | 19mm | 16mm | 9.5mm | 4.75mm | 2.36mm | 1.18mm | 600μm | 300μm | 150μm | 75μm | 塑性指数
再生砂 | 単 位 |  | % | % | % | % | % | % | % | % | % | % | % |  | %
(路盤材) | 基準値 | 上限値
下限値
摘 要
| 根拠（試験方法） |  | JIS A1102 | JIS A1102 | JIS A1102 | JIS A1102 | JIS A1102 | JIS A1102 | JIS A1102 | JIS A1102 | JIS A1102 | JIS A1102 | JIS A1102 | 舗装試験法便覧 | 舗装試験法便覧
品 目 | 項 目 |  | 粒度（ふるい通過質量百分率） | [10 empty] | 絶乾密度 | 吸水率
|  |  | 26.5mm | 19mm | 16mm | 9.5mm | 4.75mm | 2.36mm | 1.18mm | 600μm | 300μm | 150μm | 75μm
再生砂 | 単 位 |  | % | % | % | % | % | % | % | % | % | % | % |  | %
(埋戻材) | 基準値 | 上限値
下限値
摘 要
| 根拠（試験方法） |  | JIS A1102 | JIS A1102 | JIS A1102 | JIS A1102 | JIS A1102 | JIS A1102 | JIS A1102 | JIS A1102 | JIS A1102 | JIS A1102 | JIS A1102 | JIS A1109 | JIS A1109
品 目 | 項 目 |  | 粒度（ふるい通過質量百分率） | [10 empty] | 絶乾密度 | 吸水率 | 粘土塊量 | 微粒分量 | 有機不純物 | 塩化物量 | 安定性
|  |  | 26.5mm | 19mm | 16mm | 9.5mm | 4.75mm | 2.36mm | 1.18mm | 600μm | 300μm | 150μm | 75μm
再生砂 | 単 位 |  | % | % | % | % | % | % | % | % | % | % | % |  | % | % | % |  | % | %
（骨材） | 基準値 | 上限値
下限値
摘 要
| 根拠（試験方法） |  | JIS A1102 | JIS A1102 | JIS A1102 | JIS A1102 | JIS A1102 | JIS A1102 | JIS A1102 | JIS A1102 | JIS A1102 | JIS A1102 | JIS A1102 | JIS A1109 | JIS A1109 | JIS A1137 | JIS A1103 | JIS A1105 | JIS 5002 | JIS A1122
品 目 | 項 目 |  | 粒度（ふるい通過質量百分率） | [10 empty] | PI | 修正CBR | 絶乾密度 | 吸水率 | 粘土塊量 | 微粒分量 | 有機不純物 | 塩化物量 | 安定性
|  |  | 26.5mm | 19mm | 16mm | 9.5mm | 4.75mm | 2.36mm | 1.18mm | 600μm | 300μm | 150μm | 75μm | 塑性指数
再生砂 | 単 位 |  | % | % | % | % | % | % | % | % | % | % | % |  | % |  | % | % | % |  | % | %
| 基準値 | 上限値
下限値
摘 要
| 根拠（試験方法） |  | JIS A1102 | JIS A1102 | JIS A1102 | JIS A1102 | JIS A1102 | JIS A1102 | JIS A1102 | JIS A1102 | JIS A1102 | JIS A1102 | JIS A1102 | 舗装試験法便覧 | 舗装試験法便覧 | JIS A1109 | JIS A1109 | JIS A1137 | JIS A1103 | JIS A1105 | JIS A5308 附属書１ | JIS A1122

## 別表2（インターロッキングブロック）
品 目 | 項 目 |  | 寸法 |  |  | 寸法の誤差 |  | 強度 |  | すべり抵抗値
|  |  | 幅 | 長さ | 厚さ | 幅、長さ | 厚さの誤差 | (曲げ強度) | (圧縮強度)
インターロッキングブロック | 単 位 |  | mm | mm | mm | mm | mm | Mpa | Mpa
普通 | 基準値 | 上限値 |  |  |  | +2.5 | +2.5
車道・駐車場用 |  | 下限値 |  |  |  | -2.5 | -2.5 | 5 | 32 | 60
| 摘 要 | [6 empty] | ﾌﾞﾛｯｸ形状等の理由で曲げ強度試験ができない場合はコアによる圧縮強度試験を行う。
| 根 拠 |  | ｲﾝﾀｰﾛｯｷﾝｸﾞﾌﾞﾛｯｸ舗装設計施工要領
品 目 | 項 目 |  | 寸法 |  |  | 寸法の誤差 |  | 強度 |  | すべり抵抗値
|  |  | 幅 | 長さ | 厚さ | 幅、長さ | 厚さの誤差 | (曲げ強度) | (圧縮強度)
インターロッキングブロック | 単 位 |  | mm | mm | mm | mm | mm | Mpa | Mpa
普通 | 基準値 | 上限値 |  |  |  | +2.5 | +2.5
歩道用 |  | 下限値 |  |  |  | -2.5 | -2.5 | 5 | 32 | 40
| 摘 要 | [6 empty] | ﾌﾞﾛｯｸ形状等の理由で曲げ強度試験ができない場合はコアによる圧縮強度試験を行う。
| 根 拠 |  | ｲﾝﾀｰﾛｯｷﾝｸﾞﾌﾞﾛｯｸ舗装設計施工要領
品 目 | 項 目 |  | 寸法 |  |  | 寸法の誤差 |  | 強度 |  | 透水係数 | すべり抵抗値
|  |  | 幅 | 長さ | 厚さ | 幅、長さ | 厚さの誤差 | (曲げ強度) | (圧縮強度)
インターロッキングブロック | 単 位 |  | mm | mm | mm | mm | mm | Mpa | Mpa | cm/sec
透水性 | 基準値 | 上限値 |  |  |  | +2.5 | +4
歩道用 |  | 下限値 |  |  |  | -2.5 | -1 | 3 | 17 | 1.0×10-2 | 40
| 摘 要 | [6 empty] | ﾌﾞﾛｯｸ形状等の理由で曲げ強度試験ができない場合はコアによる圧縮強度試験を行う。
| 根 拠 |  | ｲﾝﾀｰﾛｯｷﾝｸﾞﾌﾞﾛｯｸ舗装設計施工要領
品 目 | 項 目 |  | 寸法 |  |  | 寸法の誤差 |  | 強度 | すべり抵抗値
|  |  | 幅 | 長さ | 厚さ | 幅、長さ | 厚さの誤差 | (曲げ強度)
インターロッキングブロック | 単 位 |  | mm | mm | mm | mm | mm | Mpa
植生用 | 基準値 | 上限値 |  |  |  | +2.5 | +2.5
駐車場用 |  | 下限値 |  |  |  | -2.5 | -2.5 | 4 | 60
摘 要
| 根 拠 |  | ｲﾝﾀｰﾛｯｷﾝｸﾞﾌﾞﾛｯｸ舗装設計施工要領
品 目 | 項 目 |  | 寸法 |  |  | 寸法の誤差 |  | 強度 | すべり抵抗値
|  |  | 幅 | 長さ | 厚さ | 幅、長さ | 厚さの誤差 | (曲げ強度)
インターロッキングブロック | 単 位 |  | mm | mm | mm | mm | mm | Mpa
植生用 | 基準値 | 上限値 |  |  |  | +2.5 | +2.5
歩道用 |  | 下限値 |  |  |  | -2.5 | -2.5 | 4 | 40
摘 要
| 根 拠 |  | ｲﾝﾀｰﾛｯｷﾝｸﾞﾌﾞﾛｯｸ舗装設計施工要領
品 目 | 項 目 |  | 寸法 |  |  | 寸法の誤差 |  | 強度 |  | すべり抵抗値
|  |  | 幅 | 長さ | 厚さ | 幅、長さ | 厚さの誤差 | (曲げ強度) | (圧縮強度)
インターロッキングブロック | 単 位 |  | mm | mm | mm | mm | mm | Mpa | Mpa
視覚障害者誘導用 | 基準値 | 上限値 |  |  |  | +2.5 | +2.5
歩道用 |  | 下限値 |  |  |  | -2.5 | -2.5 | 5 | 32 | 40
| 摘 要 | [6 empty] | ﾌﾞﾛｯｸ形状等の理由で曲げ強度試験ができない場合はコアによる圧縮強度試験を行う。
| 根 拠 |  | ｲﾝﾀｰﾛｯｷﾝｸﾞﾌﾞﾛｯｸ舗装設計施工要領

## 別表2（パーティクルボード）
品 目 | 項 目 |  | ＪＩＳ認定の有無 | 寸法 |  |  | 厚さ許容差 | [5 empty] | 幅及び長さの許容差 | 直角度 | 表面の著しい凹凸,汚れ,剥がれ,使用上有害なねじれ,反り等の有無 | 密度 | 含水率 | 曲げ強さ | 湿潤時曲げ強さ | 吸水厚さ膨張率 | はく離強さ | 木ねじ保持力 | ホルムアルデヒド放散量 |  |  | 断熱性
|  |  |  | 幅 | 長さ | 厚さ | 厚さ(15mm未満) |  | 厚さ(15～20mm) |  | 厚さ(20mm以上) | [14 empty] | 厚さ
[7 empty] | 研磨 | 無研磨 | 研磨 | 無研磨 | 研磨 | 無研磨 | [5 empty] | 縦・横方向 | 縦・横方向 |  |  |  | F☆☆☆☆ | F☆☆☆ | F☆☆ | 10mm | 12mm | 15mm | 18mm | 20mm | 25mm | 30mm | 35mm | 40mm
素地パーティクルボード | 単 位 |  |  | mm | mm | mm | mm | mm | mm | mm | mm | mm | mm | mm |  | g/cm3 | % | N/mm2 | N/mm2 | % | N/mm2 | N | mg/l | mg/l | mg/l | 熱抵抗m2･K/W
18タイプ | 基準値 | 上限値 |  |  |  |  | +0.3 | +1.0 | +0.3 | +1.2 | +0.3 | +1.5 | +3.0 | 2 |  | 0.9 | 13 |  |  | 12 |  |  | 0.3 | 0.5 | 1.5
|  | 下限値 |  |  |  |  | -0.3 | -1.0 | -0.3 | -1.2 | -0.3 | -1.5 | -3.0 |  | 無 | 0.4 | 5 | 18 | 9 |  | 0.3 | 500 |  |  |  | 0.06 | 0.077 | 0.095 | 0.112 | 0.12 | 0.155 | 0.181 | 0.215 | 0.241
摘 要
| 根 拠 |  | JIS A5908 | JIS A5908 | JIS A5908 | JIS A5908 | JIS A5908 | JIS A5908 | JIS A5908 | JIS A5908 | JIS A5908 | JIS A5908 | JIS A5908 | JIS A5908 | JIS A5908 | JIS A5908 | JIS A5908 | JIS A5908 | JIS A5908 | JIS A5908 | JIS A5908 | JIS A5908 | JIS A5908 | JIS A5908 | JIS A5908 | JIS A5908 | JIS A5908 | JIS A5908 | JIS A5908 | JIS A5908 | JIS A5908 | JIS A5908 | JIS A5908 | JIS A5908
品 目 | 項 目 |  | ＪＩＳ認定の有無 | 寸法 |  |  | 厚さ許容差 | [5 empty] | 幅及び長さの許容差 | 直角度 | 表面の著しい凹凸,汚れ,剥がれ,使用上有害なねじれ,反り等の有無 | 密度 | 含水率 | 曲げ強さ | 湿潤時曲げ強さ | 吸水厚さ膨張率 | はく離強さ | 木ねじ保持力 | ホルムアルデヒド放散量 |  |  | 断熱性
|  |  |  | 幅 | 長さ | 厚さ | 厚さ(15mm未満) |  | 厚さ(15～20mm) |  | 厚さ(20mm以上) | [14 empty] | 厚さ
[7 empty] | 研磨 | 無研磨 | 研磨 | 無研磨 | 研磨 | 無研磨 | [5 empty] | 縦・横方向 | 縦・横方向 |  |  |  | F☆☆☆☆ | F☆☆☆ | F☆☆ | 10mm | 12mm | 15mm | 18mm | 20mm | 25mm | 30mm | 35mm | 40mm
素地パーティクルボード | 単 位 |  |  | mm | mm | mm | mm | mm | mm | mm | mm | mm | mm | mm |  | g/cm3 | % | N/mm2 | N/mm2 | % | N/mm2 | N | mg/l | mg/l | mg/l | 熱抵抗m2･K/W
13タイプ | 基準値 | 上限値 |  |  |  |  | +0.3 | +1.0 | +0.3 | +1.2 | +0.3 | +1.5 | +3.0 | 2 |  | 0.9 | 13 |  |  | 12 |  |  | 0.3 | 0.5 | 1.5
|  | 下限値 |  |  |  |  | -0.3 | -1.0 | -0.3 | -1.2 | -0.3 | -1.5 | -3.0 |  | 無 | 0.4 | 5 | 13 | 6.5 |  | 0.2 | 400 |  |  |  | 0.06 | 0.077 | 0.095 | 0.112 | 0.12 | 0.155 | 0.181 | 0.215 | 0.241
摘 要
| 根 拠 |  | JIS A5908 | JIS A5908 | JIS A5908 | JIS A5908 | JIS A5908 | JIS A5908 | JIS A5908 | JIS A5908 | JIS A5908 | JIS A5908 | JIS A5908 | JIS A5908 | JIS A5908 | JIS A5908 | JIS A5908 | JIS A5908 | JIS A5908 | JIS A5908 | JIS A5908 | JIS A5908 | JIS A5908 | JIS A5908 | JIS A5908 | JIS A5908 | JIS A5908 | JIS A5908 | JIS A5908 | JIS A5908 | JIS A5908 | JIS A5908 | JIS A5908 | JIS A5908
品 目 | 項 目 |  | ＪＩＳ認定の有無 | 寸法 |  |  | 厚さ許容差 | [5 empty] | 幅及び長さの許容差 | 直角度 | 表面の著しい凹凸,汚れ,剥がれ,使用上有害なねじれ,反り等の有無 | 密度 | 含水率 | 曲げ強さ | 吸水厚さ膨張率 | はく離強さ | 木ねじ保持力 | ホルムアルデヒド放散量 |  |  | 断熱性
|  |  |  | 幅 | 長さ | 厚さ | 厚さ(15mm未満) |  | 厚さ(15～20mm) |  | 厚さ(20mm以上) | [13 empty] | 厚さ
[7 empty] | 研磨 | 無研磨 | 研磨 | 無研磨 | 研磨 | 無研磨 | [5 empty] | 縦・横方向 |  |  |  | F☆☆☆☆ | F☆☆☆ | F☆☆ | 10mm | 12mm | 15mm | 18mm | 20mm | 25mm | 30mm | 35mm | 40mm
素地パーティクルボード | 単 位 |  |  | mm | mm | mm | mm | mm | mm | mm | mm | mm | mm | mm |  | g/cm3 | % | N/mm2 | % | N/mm2 | N | mg/l | mg/l | mg/l | 熱抵抗m2･K/W
8タイプ | 基準値 | 上限値 |  |  |  |  | +0.3 | +1.0 | +0.3 | +1.2 | +0.3 | +1.5 | +3.0 | 2 |  | 0.9 | 13 |  | 12 |  |  | 0.3 | 0.5 | 1.5
|  | 下限値 |  |  |  |  | -0.3 | -1.0 | -0.3 | -1.2 | -0.3 | -1.5 | -3.0 |  | 無 | 0.4 | 5 | 8 |  | 0.15 | 300 |  |  |  | 0.06 | 0.077 | 0.095 | 0.112 | 0.12 | 0.155 | 0.181 | 0.215 | 0.241
摘 要
| 根 拠 |  | JIS A5908 | JIS A5908 | JIS A5908 | JIS A5908 | JIS A5908 | JIS A5908 | JIS A5908 | JIS A5908 | JIS A5908 | JIS A5908 | JIS A5908 | JIS A5908 | JIS A5908 | JIS A5908 | JIS A5908 | JIS A5908 | JIS A5908 | JIS A5908 | JIS A5908 | JIS A5908 | JIS A5908 | JIS A5908 | JIS A5908 | JIS A5908 | JIS A5908 | JIS A5908 | JIS A5908 | JIS A5908 | JIS A5908 | JIS A5908 | JIS A5908
品 目 | 項 目 |  | ＪＩＳ認定の有無 | 寸法 |  |  | 厚さ許容差 | [5 empty] | 幅及び長さの許容差 | 直角度 | 表面の著しい凹凸,汚れ,剥がれ,使用上有害なねじれ,反り等の有無 | 密度 | 含水率 | 曲げ強さ |  | 湿潤時曲げ強さ |  | 吸水厚さ膨張率 |  | はく離強さ | 木ねじ保持力 | ホルムアルデヒド放散量 |  |  | 断熱性
|  |  |  | 幅 | 長さ | 厚さ | 厚さ(15mm未満) |  | 厚さ(15～20mm) |  | 厚さ(20mm以上) | [10 empty] | 厚さ12.7mmを超える | 厚さ12.7mm以下 | [5 empty] | 厚さ
[7 empty] | 研磨 | 無研磨 | 研磨 | 無研磨 | 研磨 | 無研磨 | [5 empty] | 縦方向 | 横方向 | 縦方向 | 横方向 |  |  |  |  | F☆☆☆☆ | F☆☆☆ | F☆☆ | 10mm | 12mm | 15mm | 18mm | 20mm | 25mm | 30mm | 35mm | 40mm
素地パーティクルボード | 単 位 |  |  | mm | mm | mm | mm | mm | mm | mm | mm | mm | mm | mm |  | g/cm3 | % | N/mm2 | N/mm2 | N/mm2 | N/mm2 | % | % | N/mm2 | N | mg/l | mg/l | mg/l | 熱抵抗m2･K/W
24-10タイプ | 基準値 | 上限値 |  |  |  |  | +0.3 | +1.0 | +0.3 | +1.2 | +0.3 | +1.5 | +3.0 | 2 |  | 0.9 | 13 |  |  |  |  | 20 | 25 |  |  | 0.3 | 0.5 | 1.5
|  | 下限値 |  |  |  |  | -0.3 | -1.0 | -0.3 | -1.2 | -0.3 | -1.5 | -3.0 |  | 無 | 0.4 | 5 | 24 | 10 | 12 | 5 |  |  | 0.3 | 500 |  |  |  | 0.06 | 0.077 | 0.095 | 0.112 | 0.12 | 0.155 | 0.181 | 0.215 | 0.241
摘 要
| 根 拠 |  | JIS A5908 | JIS A5908 | JIS A5908 | JIS A5908 | JIS A5908 | JIS A5908 | JIS A5908 | JIS A5908 | JIS A5908 | JIS A5908 | JIS A5908 | JIS A5908 | JIS A5908 | JIS A5908 | JIS A5908 | JIS A5908 | JIS A5908 | JIS A5908 | JIS A5908 | JIS A5908 | JIS A5908 | JIS A5908 | JIS A5908 | JIS A5908 | JIS A5908 | JIS A5908 | JIS A5908 | JIS A5908 | JIS A5908 | JIS A5908 | JIS A5908 | JIS A5908 | JIS A5908 | JIS A5908 | JIS A5908
品 目 | 項 目 |  | ＪＩＳ認定の有無 | 寸法 |  |  | 厚さ許容差 | [5 empty] | 幅及び長さの許容差 | 直角度 | 表面の著しい凹凸,汚れ,剥がれ,使用上有害なねじれ,反り等の有無 | 密度 | 含水率 | 曲げ強さ |  | 湿潤時曲げ強さ |  | 吸水厚さ膨張率 |  | はく離強さ | 木ねじ保持力 | ホルムアルデヒド放散量 |  |  | 断熱性
|  |  |  | 幅 | 長さ | 厚さ | 厚さ(15mm未満) |  | 厚さ(15～20mm) |  | 厚さ(20mm以上) | [10 empty] | 厚さ12.7mmを超える | 厚さ12.7mm以下 | [5 empty] | 厚さ
[7 empty] | 研磨 | 無研磨 | 研磨 | 無研磨 | 研磨 | 無研磨 | [5 empty] | 縦方向 | 横方向 | 縦方向 | 横方向 |  |  |  |  | F☆☆☆☆ | F☆☆☆ | F☆☆ | 10mm | 12mm | 15mm | 18mm | 20mm | 25mm | 30mm | 35mm | 40mm
素地パーティクルボード | 単 位 |  |  | mm | mm | mm | mm | mm | mm | mm | mm | mm | mm | mm |  | g/cm3 | % | N/mm2 | N/mm2 | N/mm2 | N/mm2 | % | % | N/mm2 | N | mg/l | mg/l | mg/l | 熱抵抗m2･K/W
17.5-10.5タイプ | 基準値 | 上限値 |  |  |  |  | +0.3 | +1.0 | +0.3 | +1.2 | +0.3 | +1.5 | +3.0 | 2 |  | 0.9 | 13 |  |  |  |  | 20 | 25 |  |  | 0.3 | 0.5 | 1.5
|  | 下限値 |  |  |  |  | -0.3 | -1.0 | -0.3 | -1.2 | -0.3 | -1.5 | -3.0 |  | 無 | 0.4 | 5 | 17.5 | 10.5 | 8.8 | 5.3 |  |  | 0.3 | 500 |  |  |  | 0.06 | 0.077 | 0.095 | 0.112 | 0.12 | 0.155 | 0.181 | 0.215 | 0.241
摘 要
| 根 拠 |  | JIS A5908 | JIS A5908 | JIS A5908 | JIS A5908 | JIS A5908 | JIS A5908 | JIS A5908 | JIS A5908 | JIS A5908 | JIS A5908 | JIS A5908 | JIS A5908 | JIS A5908 | JIS A5908 | JIS A5908 | JIS A5908 | JIS A5908 | JIS A5908 | JIS A5908 | JIS A5908 | JIS A5908 | JIS A5908 | JIS A5908 | JIS A5908 | JIS A5908 | JIS A5908 | JIS A5908 | JIS A5908 | JIS A5908 | JIS A5908 | JIS A5908 | JIS A5908 | JIS A5908 | JIS A5908 | JIS A5908
品 目 | 項 目 |  | ＪＩＳ認定の有無 | 寸法 |  |  | 厚さ許容差 | [5 empty] | 幅及び長さの許容差 | 直角度 | 表面の著しい凹凸,汚れ,剥がれ,使用上有害なねじれ,反り等の有無 | 密度 | 含水率 | 曲げ強さ |  | 湿潤時曲げ強さ |  | 吸水厚さ膨張率 | はく離強さ | 木ねじ保持力 | ホルムアルデヒド放散量 |  |  | 断熱性
|  |  |  | 幅 | 長さ | 厚さ | 厚さ(15mm未満) |  | 厚さ(15～20mm) |  | 厚さ(20mm以上) | [16 empty] | 厚さ
[7 empty] | 研磨 | 無研磨 | 研磨 | 無研磨 | 研磨 | 無研磨 | [5 empty] | 縦方向 | 横方向 | 縦方向 | 横方向 |  |  |  | F☆☆☆☆ | F☆☆☆ | F☆☆ | 10mm | 12mm | 15mm | 18mm | 20mm | 25mm | 30mm | 35mm | 40mm
単板張りパーティクルボード | 単 位 |  |  | mm | mm | mm | mm | mm | mm | mm | mm | mm | mm | mm |  | g/cm3 | % | N/mm2 | N/mm2 | N/mm2 | N/mm2 | % | N/mm2 | N | mg/l | mg/l | mg/l | 熱抵抗m2･K/W
30-15タイプ | 基準値 | 上限値 |  |  |  |  | +0.3 | +1.0 | +0.3 | +1.2 | +0.3 | +1.5 | +3.0 | 2 |  | 0.9 | 13 |  |  |  |  | 12 |  |  | 0.3 | 0.5 | 1.5
|  | 下限値 |  |  |  |  | -0.3 | -1.0 | -0.3 | -1.2 | -0.3 | -1.5 | -3.0 |  | 無 | 0.4 | 5 | 30 | 15 | 15 | 7.5 |  | 0.3 | 500 |  |  |  | 0.06 | 0.077 | 0.095 | 0.112 | 0.12 | 0.155 | 0.181 | 0.215 | 0.241
摘 要
| 根 拠 |  | JIS A5908 | JIS A5908 | JIS A5908 | JIS A5908 | JIS A5908 | JIS A5908 | JIS A5908 | JIS A5908 | JIS A5908 | JIS A5908 | JIS A5908 | JIS A5908 | JIS A5908 | JIS A5908 | JIS A5908 | JIS A5908 | JIS A5908 | JIS A5908 | JIS A5908 | JIS A5908 | JIS A5908 | JIS A5908 | JIS A5908 | JIS A5908 | JIS A5908 | JIS A5908 | JIS A5908 | JIS A5908 | JIS A5908 | JIS A5908 | JIS A5908 | JIS A5908 | JIS A5908 | JIS A5908
品 目 | 項 目 |  | ＪＩＳ認定の有無 | 寸法 |  |  | 厚さ許容差 |  | 幅及び長さの許容差 | 直角度 | 表面の著しい凹凸,汚れ,剥がれ,使用上有害なねじれ,反り等の有無 | 密度 | 含水率 | 曲げ強さ | 湿潤時曲げ強さ | 吸水厚さ膨張率 | はく離強さ | 木ねじ保持力 | ホルムアルデヒド放散量 |  |  | 断熱性 | [8 empty] | 平面引張強さ | 耐衝撃性 |  | 耐酸性 | 耐アルカリ性 | 耐汚染性 | 耐変退色 |  | 耐ひっかき性
|  |  |  | 幅 | 長さ | 厚さ | 厚さ(18mm未満) | 厚さ(18mm以上) | [13 empty] | 厚さ | [9 empty] | 放射状の亀裂，破壊，はく離の有無 | くぼみの直径 | 変色の有無 | 変色の有無 | クレヨン(赤)に対する汚染性 | 外観 | 色差 | 著しく目立つ傷あとの有無
[14 empty] | 縦・横方向 | 縦・横方向 |  |  |  | F☆☆☆☆ | F☆☆☆ | F☆☆ | 10mm | 12mm | 15mm | 18mm | 20mm | 25mm | 30mm | 35mm | 40mm | [6 empty] | 表面のひび割れ膨れなどの欠陥の有無 | 変退色用グレースケール4号以上又は色素3.0以下
化粧パーティクルボード | 単 位 |  |  | mm | mm | mm | mm | mm | mm | mm |  | g/cm3 | % | N/mm2 | N/mm2 | % | N/mm2 | N | mg/l | mg/l | mg/l | 熱抵抗m2･K/W | [8 empty] | N/mm2 |  | mm |  |  | 号
18タイプ | 基準値 | 上限値 |  |  |  |  | +0.5 | +0.6 | +3.0 | 2 |  | 0.9 | 13 |  |  | 12 |  |  | 0.3 | 0.5 | 1.5 | [11 empty] | 20 |  |  |  |  | 3
|  | 下限値 |  |  |  |  | -0.5 | -0.6 | -3.0 |  | 無 | 0.4 | 5 | 18 | 9 |  | 0.3 | 500 |  |  |  | 0.06 | 0.077 | 0.095 | 0.112 | 0.12 | 0.155 | 0.181 | 0.215 | 0.241 | 0.4 | 無 |  | 無 | 無 | 3 | 無 |  | 無
| 摘 要 | [34 empty] | 汚染用グレースケール
| 根 拠 |  | JIS A5908 | JIS A5908 | JIS A5908 | JIS A5908 | JIS A5908 | JIS A5908 | JIS A5908 | JIS A5908 | JIS A5908 | JIS A5908 | JIS A5908 | JIS A5908 | JIS A5908 | JIS A5908 | JIS A5908 | JIS A5908 | JIS A5908 | JIS A5908 | JIS A5908 | JIS A5908 | JIS A5908 | JIS A5908 | JIS A5908 | JIS A5908 | JIS A5908 | JIS A5908 | JIS A5908 | JIS A5908 | JIS A5908 | JIS A5908 | JIS A5908 | JIS A5908 | JIS A5908 | JIS A5908 | JIS A5908 | JIS A5908 | JIS A5908
品 目 | 項 目 |  | ＪＩＳ認定の有無 | 寸法 |  |  | 厚さ許容差 |  | 幅及び長さの許容差 | 直角度 | 表面の著しい凹凸,汚れ,剥がれ,使用上有害なねじれ,反り等の有無 | 密度 | 含水率 | 曲げ強さ | 湿潤時曲げ強さ | 吸水厚さ膨張率 | はく離強さ | 木ねじ保持力 | ホルムアルデヒド放散量 |  |  | 断熱性 | [8 empty] | 平面引張強さ | 耐衝撃性 |  | 耐酸性 | 耐アルカリ性 | 耐汚染性 | 耐変退色 |  | 耐ひっかき性
|  |  |  | 幅 | 長さ | 厚さ | 厚さ(18mm未満) | 厚さ(18mm以上) | [13 empty] | 厚さ | [9 empty] | 放射状の亀裂，破壊，はく離の有無 | くぼみの直径 | 変色の有無 | 変色の有無 | クレヨン(赤)に対する汚染性 | 外観 | 色差 | 著しく目立つ傷あとの有無
[14 empty] | 縦・横方向 | 縦・横方向 |  |  |  | F☆☆☆☆ | F☆☆☆ | F☆☆ | 10mm | 12mm | 15mm | 18mm | 20mm | 25mm | 30mm | 35mm | 40mm | [6 empty] | 表面のひび割れ膨れなどの欠陥の有無 | 変退色用グレースケール4号以上又は色素3.0以下
化粧パーティクルボード | 単 位 |  |  | mm | mm | mm | mm | mm | mm | mm |  | g/cm3 | % | N/mm2 | N/mm2 | % | N/mm2 | N | mg/l | mg/l | mg/l | 熱抵抗m2･K/W | [8 empty] | N/mm2 |  | mm |  |  | 号
13タイプ | 基準値 | 上限値 |  |  |  |  | +0.5 | +0.6 | +3.0 | 2 |  | 0.9 | 13 |  |  | 12 |  |  | 0.3 | 0.5 | 1.5 | [11 empty] | 20 |  |  |  |  | 3
|  | 下限値 |  |  |  |  | -0.5 | -0.6 | -3.0 |  | 無 | 0.4 | 5 | 13 | 6.5 |  | 0.2 | 400 |  |  |  | 0.06 | 0.077 | 0.095 | 0.112 | 0.12 | 0.155 | 0.181 | 0.215 | 0.241 | 0.4 | 無 |  | 無 | 無 | 3 | 無 |  | 無
| 摘 要 | [34 empty] | 汚染用グレースケール
| 根 拠 |  | JIS A5908 | JIS A5908 | JIS A5908 | JIS A5908 | JIS A5908 | JIS A5908 | JIS A5908 | JIS A5908 | JIS A5908 | JIS A5908 | JIS A5908 | JIS A5908 | JIS A5908 | JIS A5908 | JIS A5908 | JIS A5908 | JIS A5908 | JIS A5908 | JIS A5908 | JIS A5908 | JIS A5908 | JIS A5908 | JIS A5908 | JIS A5908 | JIS A5908 | JIS A5908 | JIS A5908 | JIS A5908 | JIS A5908 | JIS A5908 | JIS A5908 | JIS A5908 | JIS A5908 | JIS A5908 | JIS A5908 | JIS A5908 | JIS A5908
品 目 | 項 目 |  | ＪＩＳ認定の有無 | 寸法 |  |  | 厚さ許容差 |  | 幅及び長さの許容差 | 直角度 | 表面の著しい凹凸,汚れ,剥がれ,使用上有害なねじれ,反り等の有無 | 密度 | 含水率 | 曲げ強さ | 吸水厚さ膨張率 | はく離強さ | 木ねじ保持力 | ホルムアルデヒド放散量 |  |  | 断熱性 | [8 empty] | 平面引張強さ | 耐衝撃性 |  | 耐酸性 | 耐アルカリ性 | 耐汚染性 | 耐変退色 |  | 耐ひっかき性
|  |  |  | 幅 | 長さ | 厚さ | 厚さ(18mm未満) | 厚さ(18mm以上) | [12 empty] | 厚さ | [9 empty] | 放射状の亀裂，破壊，はく離の有無 | くぼみの直径 | 変色の有無 | 変色の有無 | クレヨン(赤)に対する汚染性 | 外観 | 色差 | 著しく目立つ傷あとの有無
[14 empty] | 縦・横方向 |  |  |  | F☆☆☆☆ | F☆☆☆ | F☆☆ | 10mm | 12mm | 15mm | 18mm | 20mm | 25mm | 30mm | 35mm | 40mm | [6 empty] | 表面のひび割れ膨れなどの欠陥の有無 | 変退色用グレースケール4号以上又は色素3.0以下
化粧パーティクルボード | 単 位 |  |  | mm | mm | mm | mm | mm | mm | mm |  | g/cm3 | % | N/mm2 | % | N/mm2 | N | mg/l | mg/l | mg/l | 熱抵抗m2･K/W | [8 empty] | N/mm2 |  | mm |  |  | 号
8タイプ | 基準値 | 上限値 |  |  |  |  | +0.5 | +0.6 | +3.0 | 2 |  | 0.9 | 13 |  | 12 |  |  | 0.3 | 0.5 | 1.5 | [11 empty] | 20 |  |  |  |  | 3
|  | 下限値 |  |  |  |  | -0.5 | -0.6 | -3.0 |  | 無 | 0.4 | 5 | 8 |  | 0.15 | 300 |  |  |  | 0.06 | 0.077 | 0.095 | 0.112 | 0.12 | 0.155 | 0.181 | 0.215 | 0.241 | 0.4 | 無 |  | 無 | 無 | 3 | 無 |  | 無
| 摘 要 | [33 empty] | 汚染用グレースケール
| 根 拠 |  | JIS A5908 | JIS A5908 | JIS A5908 | JIS A5908 | JIS A5908 | JIS A5908 | JIS A5908 | JIS A5908 | JIS A5908 | JIS A5908 | JIS A5908 | JIS A5908 | JIS A5908 | JIS A5908 | JIS A5908 | JIS A5908 | JIS A5908 | JIS A5908 | JIS A5908 | JIS A5908 | JIS A5908 | JIS A5908 | JIS A5908 | JIS A5908 | JIS A5908 | JIS A5908 | JIS A5908 | JIS A5908 | JIS A5908 | JIS A5908 | JIS A5908 | JIS A5908 | JIS A5908 | JIS A5908 | JIS A5908 | JIS A5908

## 別表2（インシュレーションボード）
品 目 | 項 目 |  | ＪＩＳ認定の有無 | 外観 | 寸法 |  |  | 厚さの許容差 |  | 幅及び長さの許容差 | 直角度 | 密度 | 含水率 | 曲げ強さ | 吸水厚さ膨張率 | 熱抵抗
|  |  |  | 表面の著しい凹凸、汚れ、剥がれなどの有無、かつ使用上有害なねじれ、反りの有無 | 幅 | 長さ | 厚さ | 厚さ10mm未満 | 厚さ10mm以上 | [6 empty] | 厚さ10mm | 厚さ15mm | 厚さ20mm
インシュレーションボード | 単 位 |  |  |  | mm | mm | mm | mm | mm | mm | mm | g/cm3 | % | N/mm2 | % | m2･K/W | m2･K/W | m2･K/W
（タタミボード） | 基準値 | 上限値 | [5 empty] | +1.0 | +1.2 | +4.0 | 2 | 0.27 | 13 |  | 10
|  | 下限値 |  | 無 |  |  |  | -1.0 | -1.2 | -4.0 |  |  | 5 | 1 |  | 0.181 | 0.267 | 0.361
摘 要
| 根 拠 |  | JIS A5905 | JIS A5905 | JIS A5905 | JIS A5905 | JIS A5905 | JIS A5905 | JIS A5905 | JIS A5905 | JIS A5905 | JIS A5905 | JIS A5905 | JIS A5905 | JIS A5905 | JIS A5905 | JIS A5905 | JIS A5905
品 目 | 項 目 |  | ＪＩＳ認定の有無 | 外観 | 寸法 |  |  | 厚さの許容差 |  | 幅及び長さの許容差 | 直角度 | 密度 | 含水率 | 曲げ強さ | 吸水厚さ膨張率 | 熱抵抗
|  |  |  | 表面の著しい凹凸、汚れ、剥がれなどの有無、かつ使用上有害なねじれ、反りの有無 | 幅 | 長さ | 厚さ | 厚さ12mm未満 | 厚さ12mm以上 | [6 empty] | 厚さ9mm | 厚さ12mm | 厚さ15mm | 厚さ18mm
インシュレーションボード | 単 位 |  |  |  | mm | mm | mm | mm | mm | mm | mm | g/cm3 | % | N/mm2 | % | m2･K/W | m2･K/W | m2･K/W | m2･K/W
（Ａ級インシュレーションボード） | 基準値 | 上限値 | [5 empty] | +1.0 | +1.2 | +4.0 | 2 | 0.35 | 13 |  | 10
|  | 下限値 |  | 無 |  |  |  | -1.0 | -1.2 | -4.0 |  |  | 5 | 2 |  | 0.163 | 0.206 | 0.267 | 0.327
摘 要
| 根 拠 |  | JIS A5905 | JIS A5905 | JIS A5905 | JIS A5905 | JIS A5905 | JIS A5905 | JIS A5905 | JIS A5905 | JIS A5905 | JIS A5905 | JIS A5905 | JIS A5905 | JIS A5905 | JIS A5905 | JIS A5905 | JIS A5905 | JIS A5905
品 目 | 項 目 |  | ＪＩＳ認定の有無 | 外観 | 寸法 |  |  | 厚さの許容差 |  | 幅及び長さの許容差 | 直角度 | 密度 | 含水率 | 曲げ強さ | 吸水厚さ膨張率 | 吸水長さ変化率 | 熱抵抗
|  |  |  | 表面の著しい凹凸、汚れ、剥がれなどの有無、かつ使用上有害なねじれ、反りの有無 | 幅 | 長さ | 厚さ | 厚さ12mm未満 | 厚さ12mm以上 | [7 empty] | 厚さ9mm | 厚さ12mm | 厚さ15mm | 厚さ18mm
インシュレーションボード | 単 位 |  |  |  | mm | mm | mm | mm | mm | mm | mm | g/cm3 | % | N/mm2 | % | % | m2･K/W | m2･K/W | m2･K/W | m2･K/W
（シージングボード） | 基準値 | 上限値 | [5 empty] | +1.0 | +1.2 | +4.0 | 2 | 0.4 | 13 |  | 10 | 0.5
|  | 下限値 |  | 無 |  |  |  | -1.0 | -1.2 | -4.0 |  |  | 5 | 3 |  |  | 0.138 | 0.181 | 0.224 | 0.275
摘 要
| 根 拠 |  | JIS A5905 | JIS A5905 | JIS A5905 | JIS A5905 | JIS A5905 | JIS A5905 | JIS A5905 | JIS A5905 | JIS A5905 | JIS A5905 | JIS A5905 | JIS A5905 | JIS A5905 | JIS A5905 | JIS A5905 | JIS A5905 | JIS A5905 | JIS A5905

## 別表2（ミディアムデンシティファイバーボード）
品 目 | 項 目 |  | ＪＩＳ認定の有無 | 外観 | 寸法 |  |  | 厚さ許容差 | [5 empty] | 幅及び長さの許容差 | 直角度 | 密度 | 含水率 | 曲げ強さ | 湿潤時曲げ強さ | 吸水厚さ膨張率 |  |  | はく離強さ | 木ねじ保持力 | ホルムアルデヒド放散量 |  |  | 難燃性
|  |  |  | 表面の著しい凹凸、汚れ、剥がれ、使用上有害なねじれ、反り等の有無 | 幅 | 長さ | 厚さ | 厚さ(7mm未満) |  | 厚さ(7～15mm) |  | 厚さ(15mm以上) | [7 empty] | 厚さ7mm以下 | 厚さ7mmを超え15mm以下 | 厚さ15mmを超える
[8 empty] | 研磨 | 無研磨 | 研磨 | 無研磨 | 研磨 | 無研磨 | [11 empty] | F☆☆☆☆ | F☆☆☆ | F☆☆
ＭＤＦ | 単 位 |  |  |  | mm | mm | mm | mm | mm | mm | mm | mm | mm | mm | mm | g/cm3 | % | N/mm2 | N/mm2 | % | % | % | N/mm2 | N | mg/l | mg/l | mg/l | 級
30タイプ | 基準値 | 上限値 | [5 empty] | +0.3 | +0.5 | +0.3 | +1.0 | +0.3 | +1.5 | +3.0 | 2 | 0.8 | 13 |  |  | 17 | 12 | 10 |  |  | 0.3 | 0.5 | 1.5
|  | 下限値 |  | 無 |  |  |  | -0.3 | -0.5 | -0.3 | -1.0 | -0.3 | -1.5 | -3.0 |  | 0.35 | 5 | 30 | 15 |  |  |  | 0.5 | 500 |  |  |  | 3
摘 要
| 根 拠 |  | JIS A5905 | JIS A5905 | JIS A5905 | JIS A5905 | JIS A5905 | JIS A5905 | JIS A5905 | JIS A5905 | JIS A5905 | JIS A5905 | JIS A5905 | JIS A5905 | JIS A5905 | JIS A5905 | JIS A5905 | JIS A5905 | JIS A5905 | JIS A5905 | JIS A5905 | JIS A5905 | JIS A5905 | JIS A5905 | JIS A5905 | JIS A5905 | JIS A5905 | JIS A5905
品 目 | 項 目 |  | ＪＩＳ認定の有無 | 外観 | 寸法 |  |  | 厚さ許容差 | [5 empty] | 幅及び長さの許容差 | 直角度 | 密度 | 含水率 | 曲げ強さ | 湿潤時曲げ強さ | 吸水厚さ膨張率 |  |  | はく離強さ | 木ねじ保持力 | ホルムアルデヒド放散量 |  |  | 難燃性
|  |  |  | 表面の著しい凹凸、汚れ、剥がれ、使用上有害なねじれ、反り等の有無 | 幅 | 長さ | 厚さ | 厚さ(7mm未満) |  | 厚さ(7～15mm) |  | 厚さ(15mm以上) | [7 empty] | 厚さ7mm以下 | 厚さ7mmを超え15mm以下 | 厚さ15mmを超える
[8 empty] | 研磨 | 無研磨 | 研磨 | 無研磨 | 研磨 | 無研磨 | [11 empty] | F☆☆☆☆ | F☆☆☆ | F☆☆
ＭＤＦ | 単 位 |  |  |  | mm | mm | mm | mm | mm | mm | mm | mm | mm | mm | mm | g/cm3 | % | N/mm2 | N/mm2 | % | % | % | N/mm2 | N | mg/l | mg/l | mg/l | 級
25タイプ | 基準値 | 上限値 | [5 empty] | +0.3 | +0.5 | +0.3 | +1.0 | +0.3 | +1.5 | +3.0 | 2 | 0.8 | 13 |  |  | 17 | 12 | 10 |  |  | 0.3 | 0.5 | 1.5
|  | 下限値 |  | 無 |  |  |  | -0.3 | -0.5 | -0.3 | -1.0 | -0.3 | -1.5 | -3.0 |  | 0.35 | 5 | 25 | 12.5 |  |  |  | 0.4 | 400 |  |  |  | 3
摘 要
| 根 拠 |  | JIS A5905 | JIS A5905 | JIS A5905 | JIS A5905 | JIS A5905 | JIS A5905 | JIS A5905 | JIS A5905 | JIS A5905 | JIS A5905 | JIS A5905 | JIS A5905 | JIS A5905 | JIS A5905 | JIS A5905 | JIS A5905 | JIS A5905 | JIS A5905 | JIS A5905 | JIS A5905 | JIS A5905 | JIS A5905 | JIS A5905 | JIS A5905 | JIS A5905 | JIS A5905
品 目 | 項 目 |  | ＪＩＳ認定の有無 | 外観 | 寸法 |  |  | 厚さ許容差 | [5 empty] | 幅及び長さの許容差 | 直角度 | 密度 | 含水率 | 曲げ強さ | 湿潤時曲げ強さ | 吸水厚さ膨張率 |  |  | はく離強さ | 木ねじ保持力 | ホルムアルデヒド放散量 |  |  | 難燃性
|  |  |  | 表面の著しい凹凸、汚れ、剥がれ、使用上有害なねじれ、反り等の有無 | 幅 | 長さ | 厚さ | 厚さ(7mm未満) |  | 厚さ(7～15mm) |  | 厚さ(15mm以上) | [7 empty] | 厚さ7mm以下 | 厚さ7mmを超え15mm以下 | 厚さ15mmを超える
[8 empty] | 研磨 | 無研磨 | 研磨 | 無研磨 | 研磨 | 無研磨 | [11 empty] | F☆☆☆☆ | F☆☆☆ | F☆☆
ＭＤＦ | 単 位 |  |  |  | mm | mm | mm | mm | mm | mm | mm | mm | mm | mm | mm | g/cm3 | % | N/mm2 | N/mm2 | % | % | % | N/mm2 | N | mg/l | mg/l | mg/l | 級
15タイプ | 基準値 | 上限値 | [5 empty] | +0.3 | +0.5 | +0.3 | +1.0 | +0.3 | +1.5 | +3.0 | 2 | 0.8 | 13 |  |  | 17 | 12 | 10 |  |  | 0.3 | 0.5 | 1.5
|  | 下限値 |  | 無 |  |  |  | -0.3 | -0.5 | -0.3 | -1.0 | -0.3 | -1.5 | -3.0 |  | 0.35 | 5 | 15 | 7.5 |  |  |  | 0.3 | 300 |  |  |  | 3
摘 要
| 根 拠 |  | JIS A5905 | JIS A5905 | JIS A5905 | JIS A5905 | JIS A5905 | JIS A5905 | JIS A5905 | JIS A5905 | JIS A5905 | JIS A5905 | JIS A5905 | JIS A5905 | JIS A5905 | JIS A5905 | JIS A5905 | JIS A5905 | JIS A5905 | JIS A5905 | JIS A5905 | JIS A5905 | JIS A5905 | JIS A5905 | JIS A5905 | JIS A5905 | JIS A5905 | JIS A5905
品 目 | 項 目 |  | ＪＩＳ認定の有無 | 外観 | 寸法 |  |  | 厚さ許容差 | [5 empty] | 幅及び長さの許容差 | 直角度 | 密度 | 含水率 | 曲げ強さ | はく離強さ | 木ねじ保持力 | ホルムアルデヒド放散量 |  |  | 難燃性
|  |  |  | 表面の著しい凹凸、汚れ、剥がれ、使用上有害なねじれ、反り等の有無 | 幅 | 長さ | 厚さ | 厚さ(7mm未満) |  | 厚さ(7～15mm) |  | 厚さ(15mm以上)
[8 empty] | 研磨 | 無研磨 | 研磨 | 無研磨 | 研磨 | 無研磨 | [7 empty] | F☆☆☆☆ | F☆☆☆ | F☆☆
ＭＤＦ | 単 位 |  |  |  | mm | mm | mm | mm | mm | mm | mm | mm | mm | mm | mm | g/cm3 | % | N/mm2 | N/mm2 | N | mg/l | mg/l | mg/l | 級
5タイプ | 基準値 | 上限値 | [5 empty] | +0.3 | +0.5 | +0.3 | +1.0 | +0.3 | +1.5 | +3.0 | 2 | 0.8 | 13 |  |  |  | 0.3 | 0.5 | 1.5
|  | 下限値 |  | 無 |  |  |  | -0.3 | -0.5 | -0.3 | -1.0 | -0.3 | -1.5 | -3.0 |  | 0.35 | 5 | 5 | 0.2 | 200 |  |  |  | 3
摘 要
| 根 拠 |  | JIS A5905 | JIS A5905 | JIS A5905 | JIS A5905 | JIS A5905 | JIS A5905 | JIS A5905 | JIS A5905 | JIS A5905 | JIS A5905 | JIS A5905 | JIS A5905 | JIS A5905 | JIS A5905 | JIS A5905 | JIS A5905 | JIS A5905 | JIS A5905 | JIS A5905 | JIS A5905 | JIS A5905 | JIS A5905
品 目 | 項 目 |  | ＪＩＳ認定の有無 | 外観 | 寸法 |  |  | 厚さ許容差 |  | 幅及び長さの許容差 | 直角度 | 密度 | 含水率 | 曲げ強さ | 湿潤時曲げ強さ | 吸水厚さ膨張率 |  |  | はく離強さ | 木ねじ保持力 | ホルムアルデヒド放散量 |  |  | 難燃性 | 平面引張強さ | 耐衝撃性 |  | 耐酸性 | 耐アルカリ性 | 耐汚染性 | 耐変退色 |  | 耐ひっかき性
|  |  |  | 表面の著しい凹凸、汚れ、剥がれ、使用上有害なねじれ、反り等の有無 | 幅 | 長さ | 厚さ | 厚さ(15mm未満) | 厚さ(15mm以上) | [6 empty] | 厚さ7mm以下 | 厚さ7mmを超え15mm以下 | 厚さ15mmを超える | [7 empty] | 放射状の亀裂、破壊、はく離の有無 | くぼみの直径 | 変色の有無 | 変色の有無 | クレヨン(赤)に対する汚染性 | 外観 | 色差 | 著しく目立つ傷あとの有無
[21 empty] | F☆☆☆☆ | F☆☆☆ | F☆☆ | [7 empty] | 表面のひび割れ膨れなどの欠陥の有無 | 変退色用グレースケール4号以上
化粧ＭＤＦ | 単 位 |  |  |  | mm | mm | mm | mm | mm | mm | mm | g/cm3 | % | N/mm2 | N/mm2 | % | % | % | N/mm2 | N | mg/l | mg/l | mg/l | 級 | N/mm2 |  | mm |  |  | 号
30タイプ | 基準値 | 上限値 | [5 empty] | +0.5 | +0.6 | +3.0 | 2 | 0.8 | 13 |  |  | 17 | 12 | 10 |  |  | 0.3 | 0.5 | 1.5 |  |  |  | 20 |  |  |  |  | 3
|  | 下限値 |  | 無 |  |  |  | -0.5 | -0.6 | -3.0 |  | 0.35 | 5 | 30 | 15 |  |  |  | 0.5 | 500 |  |  |  | 3 | 0.4 | 無 |  | 無 | 無 | 3 | 無 |  | 無
| 摘 要 | [28 empty] | 汚染用グレースケール
| 根 拠 |  | JIS A5905 | JIS A5905 | JIS A5905 | JIS A5905 | JIS A5905 | JIS A5905 | JIS A5905 | JIS A5905 | JIS A5905 | JIS A5905 | JIS A5905 | JIS A5905 | JIS A5905 | JIS A5905 | JIS A5905 | JIS A5905 | JIS A5905 | JIS A5905 | JIS A5905 | JIS A5905 | JIS A5905 | JIS A5905 | JIS A5905 | JIS A5905 | JIS A5905 | JIS A5905 | JIS A5905 | JIS A5905 | JIS A5905 | JIS A5905 | JIS A5905
品 目 | 項 目 |  | ＪＩＳ認定の有無 | 外観 | 寸法 |  |  | 厚さ許容差 |  | 幅及び長さの許容差 | 直角度 | 密度 | 含水率 | 曲げ強さ | 湿潤時曲げ強さ | 吸水厚さ膨張率 |  |  | はく離強さ | 木ねじ保持力 | ホルムアルデヒド放散量 |  |  | 難燃性 | 平面引張強さ | 耐衝撃性 |  | 耐酸性 | 耐アルカリ性 | 耐汚染性 | 耐変退色 |  | 耐ひっかき性
|  |  |  | 表面の著しい凹凸、汚れ、剥がれ、使用上有害なねじれ、反り等の有無 | 幅 | 長さ | 厚さ | 厚さ(15mm未満) | 厚さ(15mm以上) | [6 empty] | 厚さ7mm以下 | 厚さ7mmを超え15mm以下 | 厚さ15mmを超える | [7 empty] | 放射状の亀裂、破壊、はく離の有無 | くぼみの直径 | 変色の有無 | 変色の有無 | クレヨン(赤)に対する汚染性 | 外観 | 色差 | 著しく目立つ傷あとの有無
[21 empty] | F☆☆☆☆ | F☆☆☆ | F☆☆ | [7 empty] | 表面のひび割れ膨れなどの欠陥の有無 | 変退色用グレースケール4号以上
化粧ＭＤＦ | 単 位 |  |  |  | mm | mm | mm | mm | mm | mm | mm | g/cm3 | % | N/mm2 | N/mm2 | % | % | % | N/mm2 | N | mg/l | mg/l | mg/l | 級 | N/mm2 |  | mm |  |  | 号
25タイプ | 基準値 | 上限値 | [5 empty] | +0.5 | +0.6 | +3.0 | 2 | 0.8 | 13 |  |  | 17 | 12 | 10 |  |  | 0.3 | 0.5 | 1.5 |  |  |  | 20 |  |  |  |  | 3
|  | 下限値 |  | 無 |  |  |  | -0.5 | -0.6 | -3.0 |  | 0.35 | 5 | 25 | 12.5 |  |  |  | 0.4 | 400 |  |  |  | 3 | 0.4 | 無 |  | 無 | 無 | 3 | 無 |  | 無
| 摘 要 | [28 empty] | 汚染用グレースケール
| 根 拠 |  | JIS A5905 | JIS A5905 | JIS A5905 | JIS A5905 | JIS A5905 | JIS A5905 | JIS A5905 | JIS A5905 | JIS A5905 | JIS A5905 | JIS A5905 | JIS A5905 | JIS A5905 | JIS A5905 | JIS A5905 | JIS A5905 | JIS A5905 | JIS A5905 | JIS A5905 | JIS A5905 | JIS A5905 | JIS A5905 | JIS A5905 | JIS A5905 | JIS A5905 | JIS A5905 | JIS A5905 | JIS A5905 | JIS A5905 | JIS A5905 | JIS A5905
品 目 | 項 目 |  | ＪＩＳ認定の有無 | 外観 | 寸法 |  |  | 厚さ許容差 |  | 幅及び長さの許容差 | 直角度 | 密度 | 含水率 | 曲げ強さ | 湿潤時曲げ強さ | 吸水厚さ膨張率 |  |  | はく離強さ | 木ねじ保持力 | ホルムアルデヒド放散量 |  |  | 難燃性 | 平面引張強さ | 耐衝撃性 |  | 耐酸性 | 耐アルカリ性 | 耐汚染性 | 耐変退色 |  | 耐ひっかき性
|  |  |  | 表面の著しい凹凸、汚れ、剥がれ、使用上有害なねじれ、反り等の有無 | 幅 | 長さ | 厚さ | 厚さ(15mm未満) | 厚さ(15mm以上) | [6 empty] | 厚さ7mm以下 | 厚さ7mmを超え15mm以下 | 厚さ15mmを超える | [7 empty] | 放射状の亀裂、破壊、はく離の有無 | くぼみの直径 | 変色の有無 | 変色の有無 | クレヨン(赤)に対する汚染性 | 外観 | 色差 | 著しく目立つ傷あとの有無
[21 empty] | F☆☆☆☆ | F☆☆☆ | F☆☆ | [7 empty] | 表面のひび割れ膨れなどの欠陥の有無 | 変退色用グレースケール4号以上
化粧ＭＤＦ | 単 位 |  |  |  | mm | mm | mm | mm | mm | mm | mm | g/cm3 | % | N/mm2 | N/mm2 | % | % | % | N/mm2 | N | mg/l | mg/l | mg/l | 級 | N/mm2 |  | mm |  |  | 号
15タイプ | 基準値 | 上限値 | [5 empty] | +0.5 | +0.6 | +3.0 | 2 | 0.8 | 13 |  |  | 17 | 12 | 10 |  |  | 0.3 | 0.5 | 1.5 |  |  |  | 20 |  |  |  |  | 3
|  | 下限値 |  | 無 |  |  |  | -0.5 | -0.6 | -3.0 |  | 0.35 | 5 | 15 | 7.5 |  |  |  | 0.3 | 300 |  |  |  | 3 | 0.4 | 無 |  | 無 | 無 | 3 | 無 |  | 無
| 摘 要 | [28 empty] | 汚染用グレースケール
| 根 拠 |  | JIS A5905 | JIS A5905 | JIS A5905 | JIS A5905 | JIS A5905 | JIS A5905 | JIS A5905 | JIS A5905 | JIS A5905 | JIS A5905 | JIS A5905 | JIS A5905 | JIS A5905 | JIS A5905 | JIS A5905 | JIS A5905 | JIS A5905 | JIS A5905 | JIS A5905 | JIS A5905 | JIS A5905 | JIS A5905 | JIS A5905 | JIS A5905 | JIS A5905 | JIS A5905 | JIS A5905 | JIS A5905 | JIS A5905 | JIS A5905 | JIS A5905
品 目 | 項 目 |  | ＪＩＳ認定の有無 | 外観 | 寸法 |  |  | 厚さ許容差 |  | 幅及び長さの許容差 | 直角度 | 密度 | 含水率 | 曲げ強さ | はく離強さ | 木ねじ保持力 | ホルムアルデヒド放散量 |  |  | 難燃性 | 平面引張強さ | 耐衝撃性 |  | 耐酸性 | 耐アルカリ性 | 耐汚染性 | 耐変退色 |  | 耐ひっかき性
|  |  |  | 表面の著しい凹凸、汚れ、剥がれ、使用上有害なねじれ、反り等の有無 | 幅 | 長さ | 厚さ | 厚さ(15mm未満) | 厚さ(15mm以上) | [12 empty] | 放射状の亀裂、破壊、はく離の有無 | くぼみの直径 | 変色の有無 | 変色の有無 | クレヨン(赤)に対する汚染性 | 外観 | 色差 | 著しく目立つ傷あとの有無
[17 empty] | F☆☆☆☆ | F☆☆☆ | F☆☆ | [7 empty] | 表面のひび割れ膨れなどの欠陥の有無 | 変退色用グレースケール4号以上
化粧ＭＤＦ | 単 位 |  |  |  | mm | mm | mm | mm | mm | mm | mm | g/cm3 | % | N/mm2 | N/mm2 | N | mg/l | mg/l | mg/l | 級 | N/mm2 |  | mm |  |  | 号
5タイプ | 基準値 | 上限値 | [5 empty] | +0.5 | +0.6 | +3.0 | 2 | 0.8 | 13 |  |  |  | 0.3 | 0.5 | 1.5 |  |  |  | 20 |  |  |  |  | 3
|  | 下限値 |  | 無 |  |  |  | -0.5 | -0.6 | -3.0 |  | 0.35 | 5 | 5 | 0.2 | 200 |  |  |  | 3 | 0.4 | 無 |  | 無 | 無 | 3 | 無 |  | 無
| 摘 要 | [24 empty] | 汚染用グレースケール
| 根 拠 |  | JIS A5905 | JIS A5905 | JIS A5905 | JIS A5905 | JIS A5905 | JIS A5905 | JIS A5905 | JIS A5905 | JIS A5905 | JIS A5905 | JIS A5905 | JIS A5905 | JIS A5905 | JIS A5905 | JIS A5905 | JIS A5905 | JIS A5905 | JIS A5905 | JIS A5905 | JIS A5905 | JIS A5905 | JIS A5905 | JIS A5905 | JIS A5905 | JIS A5905 | JIS A5905 | JIS A5905

## 別表2（ハードボード）
品 目 | 項 目 |  | ＪＩＳ認定の有無 | 外観 | 寸法 |  |  | 厚さ許容差 | [7 empty] | 幅及び長さの許容差 | 直角度 | 密度 | 含水率 | 曲げ強さ | 吸水率 |  | 難燃性
|  |  |  | 表面の著しい凹凸、汚れ、剥がれ、使用上有害なねじれ、反り等の有無 | 幅 | 長さ | 厚さ | 厚さ(3.5mm以下) |  | 厚さ(3.6～5.0mm) |  | 厚さ(5.1～7.0mm) |  | 厚さ(7.1mm以上) | [6 empty] | 厚さ3.5mm未満 | 厚さ3.5mm以上
[8 empty] | 研磨 | 無研磨 | 研磨 | 無研磨 | 研磨 | 無研磨 | 研磨 | 無研磨
素地ハードボード | 単 位 |  |  |  | mm | mm | mm | mm | mm | mm | mm | mm | mm | mm | mm | mm | mm | g/cm3 | % | N/mm2 | % | % | 級
（スタンダードボード） | 基準値 | 上限値 | [5 empty] | +0.3 | +0.4 | +0.3 | +0.5 | +0.3 | +0.7 | +0.3 | +0.9 | +3.0 | 2 |  | 13 |  | 35 | 25
S35タイプ |  | 下限値 |  | 無 |  |  |  | -0.3 | -0.4 | -0.3 | -0.5 | -0.3 | -0.7 | -0.3 | -0.9 | -3.0 |  | 0.8 | 5 | 35 |  |  | 3
摘 要
| 根 拠 |  | JIS A5905 | JIS A5905 | JIS A5905 | JIS A5905 | JIS A5905 | JIS A5905 | JIS A5905 | JIS A5905 | JIS A5905 | JIS A5905 | JIS A5905 | JIS A5905 | JIS A5905 | JIS A5905 | JIS A5905 | JIS A5905 | JIS A5905 | JIS A5905 | JIS A5905 | JIS A5905 | JIS A5905
品 目 | 項 目 |  | ＪＩＳ認定の有無 | 外観 | 寸法 |  |  | 厚さ許容差 | [7 empty] | 幅及び長さの許容差 | 直角度 | 密度 | 含水率 | 曲げ強さ | 吸水率 |  | 難燃性
|  |  |  | 表面の著しい凹凸、汚れ、剥がれ、使用上有害なねじれ、反り等の有無 | 幅 | 長さ | 厚さ | 厚さ(3.5mm以下) |  | 厚さ(3.6～5.0mm) |  | 厚さ(5.1～7.0mm) |  | 厚さ(7.1mm以上) | [6 empty] | 厚さ3.5mm未満 | 厚さ3.5mm以上
[8 empty] | 研磨 | 無研磨 | 研磨 | 無研磨 | 研磨 | 無研磨 | 研磨 | 無研磨
素地ハードボード | 単 位 |  |  |  | mm | mm | mm | mm | mm | mm | mm | mm | mm | mm | mm | mm | mm | g/cm3 | % | N/mm2 | % | % | 級
（スタンダードボード） | 基準値 | 上限値 | [5 empty] | +0.3 | +0.4 | +0.3 | +0.5 | +0.3 | +0.7 | +0.3 | +0.9 | +3.0 | 2 |  | 13 |  | 35 | 25
S25タイプ |  | 下限値 |  | 無 |  |  |  | -0.3 | -0.4 | -0.3 | -0.5 | -0.3 | -0.7 | -0.3 | -0.9 | -3.0 |  | 0.8 | 5 | 25 |  |  | 3
摘 要
| 根 拠 |  | JIS A5905 | JIS A5905 | JIS A5905 | JIS A5905 | JIS A5905 | JIS A5905 | JIS A5905 | JIS A5905 | JIS A5905 | JIS A5905 | JIS A5905 | JIS A5905 | JIS A5905 | JIS A5905 | JIS A5905 | JIS A5905 | JIS A5905 | JIS A5905 | JIS A5905 | JIS A5905 | JIS A5905
品 目 | 項 目 |  | ＪＩＳ認定の有無 | 外観 | 寸法 |  |  | 厚さ許容差 | [7 empty] | 幅及び長さの許容差 | 直角度 | 密度 | 含水率 | 曲げ強さ | 吸水率 |  | 難燃性
|  |  |  | 表面の著しい凹凸、汚れ、剥がれ、使用上有害なねじれ、反り等の有無 | 幅 | 長さ | 厚さ | 厚さ(3.5mm以下) |  | 厚さ(3.6～5.0mm) |  | 厚さ(5.1～7.0mm) |  | 厚さ(7.1mm以上) | [6 empty] | 厚さ3.5mm未満 | 厚さ3.5mm以上
[8 empty] | 研磨 | 無研磨 | 研磨 | 無研磨 | 研磨 | 無研磨 | 研磨 | 無研磨
素地ハードボード | 単 位 |  |  |  | mm | mm | mm | mm | mm | mm | mm | mm | mm | mm | mm | mm | mm | g/cm3 | % | N/mm2 | % | % | 級
（スタンダードボード） | 基準値 | 上限値 | [5 empty] | +0.3 | +0.4 | +0.3 | +0.5 | +0.3 | +0.7 | +0.3 | +0.9 | +3.0 | 2 |  | 13 |  | 35 | 30
S20タイプ |  | 下限値 |  | 無 |  |  |  | -0.3 | -0.4 | -0.3 | -0.5 | -0.3 | -0.7 | -0.3 | -0.9 | -3.0 |  | 0.8 | 5 | 20 |  |  | 3
摘 要
| 根 拠 |  | JIS A5905 | JIS A5905 | JIS A5905 | JIS A5905 | JIS A5905 | JIS A5905 | JIS A5905 | JIS A5905 | JIS A5905 | JIS A5905 | JIS A5905 | JIS A5905 | JIS A5905 | JIS A5905 | JIS A5905 | JIS A5905 | JIS A5905 | JIS A5905 | JIS A5905 | JIS A5905 | JIS A5905
品 目 | 項 目 |  | ＪＩＳ認定の有無 | 外観 | 寸法 |  |  | 厚さ許容差 | [7 empty] | 幅及び長さの許容差 | 直角度 | 密度 | 含水率 | 曲げ強さ | 吸水率 | 難燃性
|  |  |  | 表面の著しい凹凸、汚れ、剥がれ、使用上有害なねじれ、反り等の有無 | 幅 | 長さ | 厚さ | 厚さ(3.5mm以下) |  | 厚さ(3.6～5.0mm) |  | 厚さ(5.1～7.0mm) |  | 厚さ(7.1mm以上)
[8 empty] | 研磨 | 無研磨 | 研磨 | 無研磨 | 研磨 | 無研磨 | 研磨 | 無研磨
素地ハードボード | 単 位 |  |  |  | mm | mm | mm | mm | mm | mm | mm | mm | mm | mm | mm | mm | mm | g/cm3 | % | N/mm2 | % | 級
（テンパードボード） | 基準値 | 上限値 | [5 empty] | +0.3 | +0.4 | +0.3 | +0.5 | +0.3 | +0.7 | +0.3 | +0.9 | +3.0 | 2 |  | 13 |  | 20
T45タイプ |  | 下限値 |  | 無 |  |  |  | -0.3 | -0.4 | -0.3 | -0.5 | -0.3 | -0.7 | -0.3 | -0.9 | -3.0 |  | 0.9 | 5 | 45 |  | 3
摘 要
| 根 拠 |  | JIS A5905 | JIS A5905 | JIS A5905 | JIS A5905 | JIS A5905 | JIS A5905 | JIS A5905 | JIS A5905 | JIS A5905 | JIS A5905 | JIS A5905 | JIS A5905 | JIS A5905 | JIS A5905 | JIS A5905 | JIS A5905 | JIS A5905 | JIS A5905 | JIS A5905 | JIS A5905
品 目 | 項 目 |  | ＪＩＳ認定の有無 | 外観 | 寸法 |  |  | 厚さ許容差 | [7 empty] | 幅及び長さの許容差 | 直角度 | 密度 | 含水率 | 曲げ強さ | 吸水率 | 難燃性
|  |  |  | 表面の著しい凹凸、汚れ、剥がれ、使用上有害なねじれ、反り等の有無 | 幅 | 長さ | 厚さ | 厚さ(3.5mm以下) |  | 厚さ(3.6～5.0mm) |  | 厚さ(5.1～7.0mm) |  | 厚さ(7.1mm以上)
[8 empty] | 研磨 | 無研磨 | 研磨 | 無研磨 | 研磨 | 無研磨 | 研磨 | 無研磨
素地ハードボード | 単 位 |  |  |  | mm | mm | mm | mm | mm | mm | mm | mm | mm | mm | mm | mm | mm | g/cm3 | % | N/mm2 | % | 級
（テンパードボード） | 基準値 | 上限値 | [5 empty] | +0.3 | +0.4 | +0.3 | +0.5 | +0.3 | +0.7 | +0.3 | +0.9 | +3.0 | 2 |  | 13 |  | 20
T35タイプ |  | 下限値 |  | 無 |  |  |  | -0.3 | -0.4 | -0.3 | -0.5 | -0.3 | -0.7 | -0.3 | -0.9 | -3.0 |  | 0.8 | 5 | 35 |  | 3
摘 要
| 根 拠 |  | JIS A5905 | JIS A5905 | JIS A5905 | JIS A5905 | JIS A5905 | JIS A5905 | JIS A5905 | JIS A5905 | JIS A5905 | JIS A5905 | JIS A5905 | JIS A5905 | JIS A5905 | JIS A5905 | JIS A5905 | JIS A5905 | JIS A5905 | JIS A5905 | JIS A5905 | JIS A5905
品 目 | 項 目 |  | ＪＩＳ認定の有無 | 外観 | 寸法 |  |  | 厚さ許容差 | 幅及び長さの許容差 | 直角度 | 含水率 | 平面引張強さ | 耐衝撃性 |  | 耐酸性 | 耐アルカリ性 | 耐汚染性 | 耐変退色性 |  | 耐ひっかき性 | 難燃性
|  |  |  | 表面の著しい凹凸、汚れ、剥がれ、使用上有害なねじれ、反り等の有無 | 幅 | 長さ | 厚さ | 表示厚さ |  |  |  |  | 放射状の亀裂、破壊、はく離の有無 | くぼみの直径 | 変色の有無 | 変色の有無 | クレヨン(赤)に対する汚染性 | 外観 | 色差 | 著しく目立つ傷あとの有無
[18 empty] | 表面のひび割れ膨れなどの欠陥の有無 | 変退色用グレースケール4号以上
内装用化粧ハードボード | 単 位 |  |  |  | mm | mm | mm | % | mm | mm | % | N/mm2 |  | mm |  |  | 号 |  |  |  | 級
| 基準値 | 上限値 | [5 empty] | +10 | +3.0 | 2 | 13 |  |  | 15 |  |  |  |  | 3
|  | 下限値 |  | 無 |  |  |  | -10 | -3.0 |  | 5 | 0.4 | 無 |  | 無 | 無 | 3 | 無 |  | 無 | 3
| 摘 要 | [15 empty] | 汚染用グレースケール
| 根 拠 |  | JIS A5905 | JIS A5905 | JIS A5905 | JIS A5905 | JIS A5905 | JIS A5905 | JIS A5905 | JIS A5905 | JIS A5905 | JIS A5905 | JIS A5905 | JIS A5905 | JIS A5905 | JIS A5905 | JIS A5905 | JIS A5905 | JIS A5905 | JIS A5905 | JIS A5905
品 目 | 項 目 |  | ＪＩＳ認定の有無 | 外観 | 寸法 |  |  | 厚さ許容差 | 幅及び長さの許容差 | 直角度 | 含水率 | 吸水率 | 吸水長さ変化率 | 曲げ破壊荷重 | くぎ逆引抜抵抗 | 耐衝撃性 | 塗膜付着性 | 耐洗浄性 | 耐候性 | 難燃性
|  |  |  | 表面の著しい凹凸、汚れ、剥がれ、使用上有害なねじれ、反り等の有無 | 幅 | 長さ | 厚さ | 表示厚さ | [7 empty] | 化粧面の割れ、はがれの有無 | 塗膜相互並びに塗膜と基材の界面でのはく離の有無 | 化粧面に著しいきずの有無 | 割れ、膨れ、はがれ、著しい変色の有無
外装用化粧ハードボード | 単 位 |  |  |  | mm | mm | mm | % | mm | mm | % | % | % | N | N |  |  |  |  | 級
| 基準値 | 上限値 | [5 empty] | +10 | +3.0 | 2 | 15 | 10 | 0.2
|  | 下限値 |  | 無 |  |  |  | -10 | -3.0 |  | 8 |  |  | 400 | 450 | 無 | 無 | 無 | 無 | 3
摘 要
| 根 拠 |  | JIS A5905 | JIS A5905 | JIS A5905 | JIS A5905 | JIS A5905 | JIS A5905 | JIS A5905 | JIS A5905 | JIS A5905 | JIS A5905 | JIS A5905 | JIS A5905 | JIS A5905 | JIS A5905 | JIS A5905 | JIS A5905 | JIS A5905 | JIS A5905

## 別表2（陶磁器質タイル）
品 目 | 項 目 |  | ＪＩＳ認定の有無 | 寸法 |  |  | 長さ及び幅の製作寸法に対する許容差 | [6 empty] | 厚さの製作寸法に対する許容差 | 面反り | [5 empty] | ねじれ | [5 empty] | 辺反り | [5 empty] | 側反り | [5 empty] | ばち | [6 empty] | 直角性の基準 | [5 empty] | 吸水率 |  |  | 曲げ破壊荷重の基準 |  | 外観
|  |  |  | 幅 | 長さ | 厚さ | タイルの寸法50mm以下 | タイルの寸法50mmを越え105mm以下 | タイルの寸法105mmを越え155mm以下 | タイルの寸法155mmを越え235mm以下 | タイルの寸法235mmを超え305mm以下 | タイルの寸法305mmを超え455mm以下 | タイルの寸法455mmを超え605mm以下 |  | タイルの寸法50mmを超え105mm以下 | タイルの寸法105mmを超え155mm以下 | タイルの寸法155mmを越え235mm以下 | タイルの寸法235mmを超え305mm以下 | タイルの寸法305mmを超え455mm以下 | タイルの寸法455mmを超え605mm以下 | タイルの寸法50mmを超え105mm以下 | タイルの寸法105mmを超え155mm以下 | タイルの寸法155mmを越え235mm以下 | タイルの寸法235mmを超え305mm以下 | タイルの寸法305mmを超え455mm以下 | タイルの寸法455mmを超え605mm以下 | タイルの寸法50mmを超え105mm以下 | タイルの寸法105mmを超え155mm以下 | タイルの寸法155mmを越え235mm以下 | タイルの寸法235mmを超え305mm以下 | タイルの寸法305mmを超え455mm以下 | タイルの寸法455mmを超え605mm以下 | タイルの寸法50mmを超え105mm以下 | タイルの寸法105mmを超え155mm以下 | タイルの寸法155mmを越え235mm以下 | タイルの寸法235mmを超え305mm以下 | タイルの寸法305mmを超え455mm以下 | タイルの寸法455mmを超え605mm以下 | タイルの寸法50mm以下 | タイルの寸法50mmを超え105mm以下 | タイルの寸法105mmを超え155mm以下 | タイルの寸法155mmを越え235mm以下 | タイルの寸法235mmを超え305mm以下 | タイルの寸法305mmを超え455mm以下 | タイルの寸法455mmを超え605mm以下 | タイルの寸法50mmを超え105mm以下 | タイルの寸法105mmを超え155mm以下 | タイルの寸法155mmを越え235mm以下 | タイルの寸法235mmを超え305mm以下 | タイルの寸法305mmを超え455mm以下 | タイルの寸法455mmを超え605mm以下 | Ⅰ類 （磁器質） | Ⅱ類 （せっ器質） | Ⅲ類 （陶器質） | 壁用 | 床用 | 割れ･貫入･切れ･層はく離の有無
陶磁器質タイル | 単 位 |  |  | mm | mm | mm | mm | mm | mm | mm | mm | mm | mm | mm | mm | mm | mm | mm | mm | mm | mm | mm | mm | mm | mm | mm | mm | mm | mm | mm | mm | mm | mm | mm | mm | mm | mm | mm | mm | mm | mm | mm | mm | mm | mm | mm | mm | mm | mm | mm | mm | % | % | % | N | N
（内装タイル） | 基準値 | 上限値 |  |  |  |  | +0.6 | +0.8 | +1.0 | +1.2 | +1.4 | +1.6 | +2.0 | +0.5 | +0.6 | +0.8 | +1.0 | +1.0 | +1.2 | +1.2 | 0.5 | 0.6 | 0.8 | 0.8 | 1 | 1 | +0.6 | +0.8 | +1.0 | +1.0 | +1.2 | +1.2 | +0.8 | +1.2 | +1.6 | +1.6 | +2.0 | +2.0 | 0.6 | 0.8 | 1 | 1.2 | 1.4 | 1.6 | 2 | 0.8 | 1 | 1.2 | 1.4 | 1.6 | 2 | 3 | 10 | 50
|  | 下限値 |  |  |  |  | -0.6 | -0.8 | -1.0 | -1.2 | -1.4 | -1.6 | -2.0 | -0.5 | -0.6 | -0.8 | -1.0 | -1.0 | -1.2 | -1.2 | [6 empty] | -0.6 | -0.8 | -1.0 | -1.0 | -1.2 | -1.2 | -0.8 | -1.2 | -1.6 | -1.6 | +2.0 | +2.0 | [16 empty] | 108 | 540 | 無
| 摘 要 | [53 empty] | 各辺が50mm以下のものには適用しない | 各辺が50mm以下のものには適用しない
| 根 拠 |  | JIS A5209 | JIS A5209 | JIS A5209 | JIS A5209 | JIS A5209 | JIS A5209 | JIS A5209 | JIS A5209 | JIS A5209 | JIS A5209 | JIS A5209 | JIS A5209 | JIS A5209 | JIS A5209 | JIS A5209 | JIS A5209 | JIS A5209 | JIS A5209 | JIS A5209 | JIS A5209 | JIS A5209 | JIS A5209 | JIS A5209 | JIS A5209 | JIS A5209 | JIS A5209 | JIS A5209 | JIS A5209 | JIS A5209 | JIS A5209 | JIS A5209 | JIS A5209 | JIS A5209 | JIS A5209 | JIS A5209 | JIS A5209 | JIS A5209 | JIS A5209 | JIS A5209 | JIS A5209 | JIS A5209 | JIS A5209 | JIS A5209 | JIS A5209 | JIS A5209 | JIS A5209 | JIS A5209 | JIS A5209 | JIS A5209 | JIS A5209 | JIS A5209 | JIS A5209 | JIS A5209 | JIS A5209 | JIS A5209
品 目 | 項 目 |  | ＪＩＳ認定の有無 | 寸法 |  |  | 長さ及び幅の製作寸法に対する許容差 | [6 empty] | 厚さの製作寸法に対する許容差 | 面反り | [5 empty] | ねじれ | [5 empty] | 辺反り | [5 empty] | 側反り | [5 empty] | ばち | [6 empty] | 直角性の基準 | [5 empty] | 吸水率 |  |  | 曲げ破壊荷重の基準 |  | 裏あしの高さ（形状はあり状） |  |  | 外観
|  |  |  | 幅 | 長さ | 厚さ | タイルの寸法50mm以下 | タイルの寸法50mmを越え105mm以下 | タイルの寸法105mmを越え155mm以下 | タイルの寸法155mmを越え235mm以下 | タイルの寸法235mmを超え305mm以下 | タイルの寸法305mmを超え455mm以下 | タイルの寸法455mmを超え605mm以下 |  | タイルの寸法50mmを超え105mm以下 | タイルの寸法105mmを超え155mm以下 | タイルの寸法155mmを越え235mm以下 | タイルの寸法235mmを超え305mm以下 | タイルの寸法305mmを超え455mm以下 | タイルの寸法455mmを超え605mm以下 | タイルの寸法50mmを超え105mm以下 | タイルの寸法105mmを超え155mm以下 | タイルの寸法155mmを越え235mm以下 | タイルの寸法235mmを超え305mm以下 | タイルの寸法305mmを超え455mm以下 | タイルの寸法455mmを超え605mm以下 | タイルの寸法50mmを超え105mm以下 | タイルの寸法105mmを超え155mm以下 | タイルの寸法155mmを越え235mm以下 | タイルの寸法235mmを超え305mm以下 | タイルの寸法305mmを超え455mm以下 | タイルの寸法455mmを超え605mm以下 | タイルの寸法50mmを超え105mm以下 | タイルの寸法105mmを超え155mm以下 | タイルの寸法155mmを越え235mm以下 | タイルの寸法235mmを超え305mm以下 | タイルの寸法305mmを超え455mm以下 | タイルの寸法455mmを超え605mm以下 | タイルの寸法50mm以下 | タイルの寸法50mmを超え105mm以下 | タイルの寸法105mmを超え155mm以下 | タイルの寸法155mmを越え235mm以下 | タイルの寸法235mmを超え305mm以下 | タイルの寸法305mmを超え455mm以下 | タイルの寸法455mmを超え605mm以下 | タイルの寸法50mmを超え105mm以下 | タイルの寸法105mmを超え155mm以下 | タイルの寸法155mmを越え235mm以下 | タイルの寸法235mmを超え305mm以下 | タイルの寸法305mmを超え455mm以下 | タイルの寸法455mmを超え605mm以下 | Ⅰ類 （磁器質） | Ⅱ類 （せっ器質） | Ⅲ類 （陶器質） | 壁用 | 床用 | タイルの表面積が15cm2未満 | タイルの表面積が15cm2以上60cm2未満 | タイルの表面積が60cm2以上 | 割れ･貫入･切れ･層はく離の有無
陶磁器質タイル | 単 位 |  |  | mm | mm | mm | mm | mm | mm | mm | mm | mm | mm | mm | mm | mm | mm | mm | mm | mm | mm | mm | mm | mm | mm | mm | mm | mm | mm | mm | mm | mm | mm | mm | mm | mm | mm | mm | mm | mm | mm | mm | mm | mm | mm | mm | mm | mm | mm | mm | mm | % | % | % | N | N | mm | mm | mm
（外装タイル） | 基準値 | 上限値 |  |  |  |  | +1.2 | +1.6 | +2.0 | +2.4 | +2.4 | +2.8 | +2.8 | +1.2 | +0.9 | +1.2 | +1.5 | +1.5 | +1.8 | +1.8 | 0.7 | 1 | 1.2 | 1.2 | 1.4 | 1.4 | +0.9 | +1.2 | +1.5 | +1.5 | +1.8 | +1.8 | +0.8 | +1.2 | +1.6 | +1.6 | +2.0 | +2.0 | 1.2 | 1.6 | 2 | 2.4 | 2.4 | 2.8 | 2.8 | 1.6 | 2 | 2.4 | 2.4 | 2.8 | 2.8 | 3 | 10 | 50
|  | 下限値 |  |  |  |  | -1.2 | -1.6 | -2.0 | -2.4 | -2.4 | -2.8 | -2.8 | -1.2 | -0.9 | -1.2 | -1.5 | -1.5 | -1.8 | -1.8 | [6 empty] | -0.9 | -1.2 | -1.5 | -1.5 | -1.8 | -1.8 | -0.8 | -1.2 | -1.6 | -1.6 | +2.0 | +2.0 | [16 empty] | 720 | 1080 | 0.5 | 0.7 | 1.5 | 無
| 摘 要 | [53 empty] | 各辺が50mm以下のものには適用しない | 各辺が50mm以下のものには適用しない
| 根 拠 |  | JIS A5209 | JIS A5209 | JIS A5209 | JIS A5209 | JIS A5209 | JIS A5209 | JIS A5209 | JIS A5209 | JIS A5209 | JIS A5209 | JIS A5209 | JIS A5209 | JIS A5209 | JIS A5209 | JIS A5209 | JIS A5209 | JIS A5209 | JIS A5209 | JIS A5209 | JIS A5209 | JIS A5209 | JIS A5209 | JIS A5209 | JIS A5209 | JIS A5209 | JIS A5209 | JIS A5209 | JIS A5209 | JIS A5209 | JIS A5209 | JIS A5209 | JIS A5209 | JIS A5209 | JIS A5209 | JIS A5209 | JIS A5209 | JIS A5209 | JIS A5209 | JIS A5209 | JIS A5209 | JIS A5209 | JIS A5209 | JIS A5209 | JIS A5209 | JIS A5209 | JIS A5209 | JIS A5209 | JIS A5209 | JIS A5209 | JIS A5209 | JIS A5209 | JIS A5209 | JIS A5209 | JIS A5209 | JIS A5209 | JIS A5209 | JIS A5209 | JIS A5209
品 目 | 項 目 |  | ＪＩＳ認定の有無 | 寸法 |  |  | 長さ及び幅の製作寸法に対する許容差 |  |  |  |  | 厚さの製作寸法に対する許容差 | 面反り | [5 empty] | ねじれ | [5 empty] | 辺反り | [5 empty] | 側反り | [5 empty] | ばち |  |  |  |  | 直角性の基準 | 吸水率 |  |  | 曲げ破壊荷重の基準 |  | 外観
|  |  |  | 幅 | 長さ | 厚さ | タイルの寸法50mm以下 | タイルの寸法50mmを越え105mm以下 | タイルの寸法105mmを越え155mm以下 | タイルの寸法155mmを越え235mm以下 | タイルの寸法235mmを超え305mm以下 |  | タイルの寸法50mmを超え105mm以下 | タイルの寸法105mmを超え155mm以下 | タイルの寸法155mmを越え235mm以下 | タイルの寸法235mmを超え305mm以下 | タイルの寸法305mmを超え455mm以下 | タイルの寸法455mmを超え605mm以下 | タイルの寸法50mmを超え105mm以下 | タイルの寸法105mmを超え155mm以下 | タイルの寸法155mmを越え235mm以下 | タイルの寸法235mmを超え305mm以下 | タイルの寸法305mmを超え455mm以下 | タイルの寸法455mmを超え605mm以下 | タイルの寸法50mmを超え105mm以下 | タイルの寸法105mmを超え155mm以下 | タイルの寸法155mmを越え235mm以下 | タイルの寸法235mmを超え305mm以下 | タイルの寸法305mmを超え455mm以下 | タイルの寸法455mmを超え605mm以下 | タイルの寸法50mmを超え105mm以下 | タイルの寸法105mmを超え155mm以下 | タイルの寸法155mmを越え235mm以下 | タイルの寸法235mmを超え305mm以下 | タイルの寸法305mmを超え455mm以下 | タイルの寸法455mmを超え605mm以下 | タイルの寸法50mm以下 | タイルの寸法50mmを超え105mm以下 | タイルの寸法105mmを超え155mm以下 | タイルの寸法155mmを越え235mm以下 | タイルの寸法235mmを超え305mm以下 | タイルの寸法50mmを超え105mm以下 | Ⅰ類 （磁器質） | Ⅱ類 （せっ器質） | Ⅲ類 （陶器質） | 壁用 | 床用 | 割れ･貫入･切れ･層はく離の有無
陶磁器質タイル | 単 位 |  |  | mm | mm | mm | mm | mm | mm | mm | mm | mm | mm | mm |  |  | mm | mm | mm | mm | mm | mm | mm | mm | mm | mm | mm | mm | mm | mm | mm | mm | mm | mm | mm | mm | mm | mm | mm | mm | mm | ｍｍ | % | % | % | N | N
（内装モザイクタイル） | 基準値 | 上限値 |  |  |  |  | +0.8 | +1.2 | +1.6 | +2.0 | +2.0 | +0.7 | +0.6 | +0.8 | +1.0 | +1.0 | +1.2 | +1.2 | 0.5 | 0.6 | 0.8 | 0.8 | 1 | 1 | +0.6 | +0.8 | +1.0 | +1.0 | +1.2 | +1.2 | +0.8 | +1.2 | +1.6 | +1.6 | +2.0 | +2.0 | 1 | 1.4 | 1.6 | 2 | 2 | 1.4 | 3 | 10 | 50
|  | 下限値 |  |  |  |  | -0.8 | -1.2 | -1.6 | -2.0 | -2.0 | -0.7 | -0.6 | -0.8 | -1.0 | -1.0 | -1.2 | -1.2 | [6 empty] | -0.6 | -0.8 | -1.0 | -1.0 | -1.2 | -1.2 | -0.8 | -1.2 | -1.6 | -1.6 | +2.0 | +2.0 | [9 empty] | 108 | 540 | 無
| 摘 要 | [44 empty] | 各辺が50mm以下のものには適用しない | 各辺が50mm以下のものには適用しない
| 根 拠 |  | JIS A5209 | JIS A5209 | JIS A5209 | JIS A5209 | JIS A5209 | JIS A5209 | JIS A5209 | JIS A5209 | JIS A5209 | JIS A5209 | JIS A5209 | JIS A5209 | JIS A5209 | JIS A5209 | JIS A5209 | JIS A5209 | JIS A5209 | JIS A5209 | JIS A5209 | JIS A5209 | JIS A5209 | JIS A5209 | JIS A5209 | JIS A5209 | JIS A5209 | JIS A5209 | JIS A5209 | JIS A5209 | JIS A5209 | JIS A5209 | JIS A5209 | JIS A5209 | JIS A5209 | JIS A5209 | JIS A5209 | JIS A5209 | JIS A5209 | JIS A5209 | JIS A5209 | JIS A5209 | JIS A5209 | JIS A5209 | JIS A5209 | JIS A5209 | JIS A5209 | JIS A5209
品 目 | 項 目 |  | ＪＩＳ認定の有無 | 寸法 |  |  | 長さ及び幅の製作寸法に対する許容差 |  |  |  |  | 厚さの製作寸法に対する許容差 | 面反り | [5 empty] | ねじれ | [5 empty] | 辺反り | [5 empty] | 側反り | [5 empty] | ばち |  |  |  |  | 直角性の基準 | 吸水率 |  |  | 曲げ破壊荷重の基準 | 外観
|  |  |  | 幅 | 長さ | 厚さ | タイルの寸法50mm以下 | タイルの寸法50mmを越え105mm以下 | タイルの寸法105mmを越え155mm以下 | タイルの寸法155mmを越え235mm以下 | タイルの寸法235mmを超え305mm以下 |  | タイルの寸法50mmを超え105mm以下 | タイルの寸法105mmを超え155mm以下 | タイルの寸法155mmを越え235mm以下 | タイルの寸法235mmを超え305mm以下 | タイルの寸法305mmを超え455mm以下 | タイルの寸法455mmを超え605mm以下 | タイルの寸法50mmを超え105mm以下 | タイルの寸法105mmを超え155mm以下 | タイルの寸法155mmを越え235mm以下 | タイルの寸法235mmを超え305mm以下 | タイルの寸法305mmを超え455mm以下 | タイルの寸法455mmを超え605mm以下 | タイルの寸法50mmを超え105mm以下 | タイルの寸法105mmを超え155mm以下 | タイルの寸法155mmを越え235mm以下 | タイルの寸法235mmを超え305mm以下 | タイルの寸法305mmを超え455mm以下 | タイルの寸法455mmを超え605mm以下 | タイルの寸法50mmを超え105mm以下 | タイルの寸法105mmを超え155mm以下 | タイルの寸法155mmを越え235mm以下 | タイルの寸法235mmを超え305mm以下 | タイルの寸法305mmを超え455mm以下 | タイルの寸法455mmを超え605mm以下 | タイルの寸法50mm以下 | タイルの寸法50mmを超え105mm以下 | タイルの寸法105mmを超え155mm以下 | タイルの寸法155mmを越え235mm以下 | タイルの寸法235mmを超え305mm以下 | タイルの寸法50mmを超え105mm以下 | Ⅰ類 （磁器質） | Ⅱ類 （せっ器質） | Ⅲ類 （陶器質） | 壁及び床用 | 割れ･貫入･切れ･層はく離の有無
陶磁器質タイル | 単 位 |  |  | mm | mm | mm | mm | mm | mm | mm | mm | mm | mm | mm | mm | mm | mm | mm | mm | mm | mm | mm | mm | mm | mm | mm | mm | mm | mm | mm | mm | mm | mm | mm | mm | mm | mm | mm | mm | mm | mm | ｍｍ | % | % | % | N
（外装モザイクタイル） | 基準値 | 上限値 |  |  |  |  | +0.8 | +1.2 | +1.6 | +2.0 | +2.0 | +0.7 | +0.9 | +1.2 | +1.5 | +1.5 | +1.8 | +1.8 | 0.7 | 1 | 1.2 | 1.2 | 1.4 | 1.4 | +0.9 | +1.2 | +1.5 | +1.5 | +1.8 | +1.8 | +0.8 | +1.2 | +1.6 | +1.6 | +2.0 | +2.0 | 1 | 1.4 | 1.6 | 2 | 2 | 1.4 | 3 | 10 | 50
|  | 下限値 |  |  |  |  | -0.8 | -1.2 | -1.6 | -2.0 | -2.0 | -0.7 | -0.9 | -1.2 | -1.5 | -1.5 | -1.8 | -1.8 | [6 empty] | -0.9 | -1.2 | -1.5 | -1.5 | -1.8 | -1.8 | -0.8 | -1.2 | -1.6 | -1.6 | +2.0 | +2.0 | [9 empty] | 540 | 無
| 摘 要 | [44 empty] | 各辺が50mm以下のものには適用しない
| 根 拠 |  | JIS A5209 | JIS A5209 | JIS A5209 | JIS A5209 | JIS A5209 | JIS A5209 | JIS A5209 | JIS A5209 | JIS A5209 | JIS A5209 | JIS A5209 | JIS A5209 | JIS A5209 | JIS A5209 | JIS A5209 | JIS A5209 | JIS A5209 | JIS A5209 | JIS A5209 | JIS A5209 | JIS A5209 | JIS A5209 | JIS A5209 | JIS A5209 | JIS A5209 | JIS A5209 | JIS A5209 | JIS A5209 | JIS A5209 | JIS A5209 | JIS A5209 | JIS A5209 | JIS A5209 | JIS A5209 | JIS A5209 | JIS A5209 | JIS A5209 | JIS A5209 | JIS A5209 | JIS A5209 | JIS A5209 | JIS A5209 | JIS A5209 | JIS A5209 | JIS A5209
品 目 | 項 目 |  | ＪＩＳ認定の有無 | 寸法 |  |  | 長さの及び幅の製作寸法に対する許容差 | 台紙の接着性 | 台紙のはく離性 | 台紙の耐水接着性能 | 開口率
|  |  |  | 幅 | 長さ | 厚さ |  | 接着性試験を行ったときの台紙からはがれ落ちるタイル | はく離試験を行ったときの台紙がはがれないタイル | 耐水接着性能試験を行ったときの台紙からはがれ落ちるタイル | 1枚のユニットタイルに対して | 1個のタイルに対して | 目地部に対して
ユニットタイル | 単 位 |  |  | mm | mm | mm | mm |  |  |  | % | % | %
| 基準値 | 上限値 |  |  |  |  | +1.6
|  | 下限値 |  |  |  |  | -1.6 | 無 | 無 | 無 | 65 | 60 | 65
| 摘 要 | [7 empty] | 表張りユニットタイルの場合 | 裏張りユニットタイルの場合
| 根 拠 |  | JIS A5209 | JIS A5209 | JIS A5209 | JIS A5209 | JIS A5209 | JIS A5209 | JIS A5209 | JIS A5209 | JIS A5209 | JIS A5209 | JIS A5209

## 別表2（木質系セメント板）
品 目 | 項 目 |  | ＪＩＳ認定の有無 | 木質原料の最大長さ | 外観 | かさ密度 | 曲げ破壊荷重 |  |  |  | たわみ |  |  |  | くぎ側面抵抗 |  |  |  | 難燃性 または 発熱性 | 寸法の許容差 |  | 直角度
[5 empty] | 表面は木質原料の分布が一様で、使用上支障のある反り、ねじれ、亀裂及び欠けの有無 |  | 厚さ15mm | 厚さ20mm | 厚さ25mm | 厚さ30mm | 厚さ15mm | 厚さ20mm | 厚さ25mm | 厚さ30mm | 厚さ15mm | 厚さ20mm | 厚さ25mm | 厚さ30mm |  | 厚さ | 長さ、幅 | 対角線の距離の差
硬質木毛セメント板 | 単 位 |  |  | mm | [14 empty] | 級 | mm | mm | mm | bar: 曲げ破壊荷重 厚さ15mm to くぎ側面抵抗 厚さ30mm
| 基準値 | 上限値 |  | 450 |  |  | たわみ 厚さ15mm: 8; たわみ 厚さ20mm: 7; たわみ 厚さ25mm: 6; たわみ 厚さ30mm: 5 |  | +1 | +1 | 5
|  | 下限値 |  |  | 無 | 1 | 800 | 1300 | 1800 | 2000 |  |  |  |  | 500 | 600 | 700 | 800 | 2 | -2 | -2
摘 要
| 根 拠 |  | JIS A5404 | JIS A5404 | JIS A5404 | JIS A5404 | JIS A5404 | JIS A5404 | JIS A5404 | JIS A5404 | JIS A5404 | JIS A5404 | JIS A5404 | JIS A5404 | JIS A5404 | JIS A5404 | JIS A5404 | JIS A5404 | JIS A5404 | JIS A5404 | JIS A5404 | JIS A5404
品 目 | 項 目 |  | ＪＩＳ認定の有無 | 木質原料の最大長さ | 外観 | かさ密度 | 曲げ破壊荷重 厚さ15mm: 曲げ破壊荷重; たわみ 厚さ25mm: たわみ | 難燃性 または 発熱性 | 寸法の許容差 |  | 直角度
[5 empty] | 表面は木質原料の分布が一様で、使用上支障のある反り、ねじれ、亀裂及び欠けの有無 |  | 厚さ15mm | 厚さ20mm | 厚さ25mm | 厚さ30mm | 厚さ40mm | 厚さ50mm | 厚さ15mm | 厚さ20mm | 厚さ25mm | 厚さ30mm | 厚さ40mm | 厚さ50mm |  | 厚さ | 長さ、幅 | 対角線の距離の差
中質木毛セメント板 | 単 位 |  |  | mm | [14 empty] | 級 | mm | mm | mm | bar: 曲げ破壊荷重 厚さ15mm to くぎ側面抵抗 厚さ30mm
| 基準値 | 上限値 |  | 450 |  |  | たわみ 厚さ25mm: 8; たわみ 厚さ30mm: 7; くぎ側面抵抗 厚さ15mm: 6; くぎ側面抵抗 厚さ20mm: 5; くぎ側面抵抗 厚さ25mm: 4; くぎ側面抵抗 厚さ30mm: 3 |  | +1 | +1 | 5
|  | 下限値 |  |  | 無 | 1 | 曲げ破壊荷重 厚さ15mm: 500; 曲げ破壊荷重 厚さ20mm: 700; 曲げ破壊荷重 厚さ25mm: 1000; 曲げ破壊荷重 厚さ30mm: 1300; たわみ 厚さ15mm: 2000; たわみ 厚さ20mm: 2400 | 2 | -2 | -2
| 摘 要 |  |  |  |  | 0.7
| 根 拠 |  | JIS A5404 | JIS A5404 | JIS A5404 | JIS A5404 | JIS A5404 | JIS A5404 | JIS A5404 | JIS A5404 | JIS A5404 | JIS A5404 | JIS A5404 | JIS A5404 | JIS A5404 | JIS A5404 | JIS A5404 | JIS A5404 | JIS A5404 | JIS A5404 | JIS A5404 | JIS A5404
品 目 | 項 目 |  | ＪＩＳ認定の有無 | 木質原料の最大長さ | 外観 | かさ密度 | 曲げ破壊荷重 厚さ15mm: 曲げ破壊荷重; たわみ 厚さ25mm: たわみ | 難燃性 または 発熱性 | 寸法の許容差 |  | 直角度
[5 empty] | 表面は木質原料の分布が一様で、使用上支障のある反り、ねじれ、亀裂及び欠けの有無 |  | 厚さ15mm | 厚さ20mm | 厚さ25mm | 厚さ30mm | 厚さ40mm | 厚さ50mm | 厚さ15mm | 厚さ20mm | 厚さ25mm | 厚さ30mm | 厚さ40mm | 厚さ50mm |  | 厚さ | 長さ、幅 | 対角線の距離の差
普通木毛セメント板 | 単 位 |  |  | mm | [14 empty] | 級 | mm | mm | mm | bar: 曲げ破壊荷重 厚さ15mm to くぎ側面抵抗 厚さ30mm
| 基準値 | 上限値 |  | 450 |  | 0.7 | たわみ 厚さ25mm: 10; たわみ 厚さ30mm: 9; くぎ側面抵抗 厚さ15mm: 8; くぎ側面抵抗 厚さ20mm: 7; くぎ側面抵抗 厚さ25mm: 6; くぎ側面抵抗 厚さ30mm: 5 |  | +1 | +1 | 5
|  | 下限値 |  |  | 無 | 0.4 | 曲げ破壊荷重 厚さ15mm: 350; 曲げ破壊荷重 厚さ20mm: 500; 曲げ破壊荷重 厚さ25mm: 650; 曲げ破壊荷重 厚さ30mm: 800; たわみ 厚さ15mm: 1200; たわみ 厚さ20mm: 1600 | 2 | -2 | -2
摘 要
| 根 拠 |  | JIS A5404 | JIS A5404 | JIS A5404 | JIS A5404 | JIS A5404 | JIS A5404 | JIS A5404 | JIS A5404 | JIS A5404 | JIS A5404 | JIS A5404 | JIS A5404 | JIS A5404 | JIS A5404 | JIS A5404 | JIS A5404 | JIS A5404 | JIS A5404 | JIS A5404 | JIS A5404
品 目 | 項 目 |  | ＪＩＳ認定の有無 | 木質原料の最大長さ | 外観 | かさ密度 | 曲げ破壊荷重 厚さ15mm: 曲げ破壊荷重; たわみ 厚さ20mm: たわみ; くぎ側面抵抗 厚さ25mm: くぎ側面抵抗 |  |  |  | 難燃性 または 発熱性 | 寸法の許容差 |  | 直角度
[5 empty] | 表面は木質原料の分布が一様で、使用上支障のある反り、ねじれ、亀裂及び欠けの有無 |  | 厚さ12mm | 厚さ15mm | 厚さ18mm | 厚さ21mm | 厚さ25mm | 厚さ12mm | 厚さ15mm | 厚さ18mm | 厚さ21mm | 厚さ25mm | 厚さ12mm | 厚さ15mm | 厚さ18mm | 厚さ21mm | 厚さ25mm |  | 厚さ | 長さ、幅 | 対角線の距離の差
硬質木片セメント板 | 単 位 |  |  | mm | [14 empty] | N | N | N | 級 | mm | mm | mm | bar: 曲げ破壊荷重 厚さ15mm to くぎ側面抵抗 厚さ30mm
| 基準値 | 上限値 |  | 50 |  |  | たわみ 厚さ20mm: 12; たわみ 厚さ25mm: 10; たわみ 厚さ30mm: 8; くぎ側面抵抗 厚さ15mm: 7; くぎ側面抵抗 厚さ20mm: 6 |  |  |  |  | +1 | +1 | 5
|  | 下限値 |  |  | 無 | 0.9 | 曲げ破壊荷重 厚さ15mm: 690; 曲げ破壊荷重 厚さ20mm: 920; 曲げ破壊荷重 厚さ25mm: 1270; 曲げ破壊荷重 厚さ30mm: 1800; たわみ 厚さ15mm: 2530; くぎ側面抵抗 厚さ25mm: 800; くぎ側面抵抗 厚さ30mm: 900 | 1000 | 1100 | 1200 | 2 | -2 | -2
| 摘 要 | [21 empty] | （12mmは-1）
| 根 拠 |  | JIS A5404 | JIS A5404 | JIS A5404 | JIS A5404 | JIS A5404 | JIS A5404 | JIS A5404 | JIS A5404 | JIS A5404 | JIS A5404 | JIS A5404 | JIS A5404 | JIS A5404 | JIS A5404 | JIS A5404 | JIS A5404 | JIS A5404 | JIS A5404 | JIS A5404 | JIS A5404 | JIS A5404 | JIS A5404 | JIS A5404
品 目 | 項 目 |  | ＪＩＳ認定の有無 | 木質原料の最大長さ | 外観 | かさ密度 | 曲げ破壊荷重 厚さ15mm: 曲げ破壊荷重; 曲げ破壊荷重 厚さ30mm: たわみ; たわみ 厚さ25mm: 難燃性 または 発熱性; たわみ 厚さ30mm: 寸法の許容差; くぎ側面抵抗 厚さ20mm: 直角度
[5 empty] | 表面は木質原料の分布が一様で、使用上支障のある反り、ねじれ、亀裂及び欠けの有無 |  | 厚さ25mm | 厚さ30mm | 厚さ50mm | 厚さ25mm | 厚さ30mm | 厚さ50mm |  | 厚さ | 長さ、幅 | 対角線の距離の差
普通木片セメント板 | 単 位 |  |  | mm |  |  | N | N | N | mm | mm | mm | 級 | mm | mm | mm
| 基準値 | 上限値 |  | 50 |  | 0.9 | 曲げ破壊荷重 厚さ30mm: 6; たわみ 厚さ15mm: 6; たわみ 厚さ20mm: 5; たわみ 厚さ30mm: +1; くぎ側面抵抗 厚さ15mm: +1; くぎ側面抵抗 厚さ20mm: 5
|  | 下限値 |  |  | 無 | 0.6 | 曲げ破壊荷重 厚さ15mm: 500; 曲げ破壊荷重 厚さ20mm: 600; 曲げ破壊荷重 厚さ25mm: 1300; たわみ 厚さ25mm: 2; たわみ 厚さ30mm: -2; くぎ側面抵抗 厚さ15mm: -2
摘 要
| 根 拠 |  | JIS A5404 | JIS A5404 | JIS A5404 | JIS A5404 | JIS A5404 | JIS A5404 | JIS A5404 | JIS A5404 | JIS A5404 | JIS A5404 | JIS A5404 | JIS A5404 | JIS A5404 | JIS A5404

## 別表2（コンクリート用再生型枠）
品 目 | 項 目 |  | （財）日本建築センターの新建築技術認定の有無 | 曲げヤング係数 | 許容曲げ強さ | 許容引張強さ | 曲げ弾性率
コンクリート用再生型枠 | 単 位 |  |  | N/mm2 | N/mm2 | N/mm2 | GPa
| 基準値 | 上限値
|  | 下限値 | 有
摘 要
| 根 拠 |  | (財)日本建築センター再生型枠認定基準(BCJ-CS-3)

## 別表2（土壌改良材）
品 目 | 項 目 |  | 最大粒径 | 粗粒率 | ７５μmﾌﾙｲ通過分
土壌改良材 | 単 位 |  | ㎜ | % | %
（浄水場発生土を原材料としたものに限る） | 基準値 | 上限値
下限値
摘 要
根 拠

## 別表2（緑化基盤材･吹付材）
品 目 | 項 目 |  | 化学成分 |  |  |  | ｐＨ
|  |  | 有機物含有量 | 全窒素（Ｎ） | 全炭素（Ｃ） | 炭素率 （Ｃ/Ｎ比）
緑化基盤材 | 単 位 |  | ％ | ％ | ％
| 基準値 | 上限値 |  |  | 42 | 35 | 7.5
|  | 下限値 | 70 | 1.2 |  |  | 5.5
摘 要
| 根 拠 |  | 肥料分析法 | 土壌養分分析法 | 肥料分析法 | 堆肥等有機物分析法 | 肥料分析法
品 目 | 項 目 |  | 化学成分 |  |  |  | ｐＨ
|  |  | 有機物含有量 | 全窒素（Ｎ） | 全炭素（Ｃ） | 炭素率 （Ｃ/Ｎ比）
法面緑化用吹付材 | 単 位 |  | ％ | ％ | ％
| 基準値 | 上限値
下限値
摘 要
| 根 拠 |  | 肥料分析法 | 土壌養分分析法 | 肥料分析法 | 堆肥等有機物分析法 | 肥料分析法

## 別表2（バーク堆肥）
品 目 | 項 目 |  | 有機物の含有率（乾物） | 炭素窒素比（Ｃ/Ｎ比） | 陽イオン交換容量（ＣＥＣ）（乾物） | ｐＨ | 幼植物試験の結果、生育阻害その他異常の有無 | 窒素全量（Ｎ）（現物） | りん酸全量（P2O5）（現物） | 加里全量（K2O）（現物）
バーク堆肥 | 単 位 |  | % |  | meq/100g |  |  | % | % | %
| 基準値 | 上限値
|  | 下限値 |  |  |  |  | 無
摘 要
| 根 拠 |  | 肥料取締法 | 肥料取締法 | 肥料取締法 | 肥料取締法 | 肥料取締法 | 肥料取締法 | 肥料取締法 | 肥料取締法

## 別表2（肥料）
品 目 | 項 目 |  | 肥料登録の有無 | 主要な成分の含有量
|  |  |  | 全窒素 | 全リン酸 | 全カリ | 全銅 | 全亜鉛 | 全石灰 | 炭素窒素比 | 水分含有量
有機肥料 | 単 位 |  |  | % | % | % | mg/kg | mg/kg | % |  | %
（普通肥料） | 基準値 | 上限値
|  | 下限値 | 有
摘 要
| 根 拠 |  | 肥料取締法 | 肥料取締法 | 肥料取締法 | 肥料取締法 | 肥料取締法 | 肥料取締法 | 肥料取締法 | 肥料取締法 | 肥料取締法
品 目 | 項 目 |  | 主要な成分の含有量
|  |  | 窒素全量 | リン酸全量 | カリ全量 | 銅全量 | 亜鉛全量 | 石灰全量 | 炭素窒素比 | 水分含有量
有機肥料 | 単 位 |  | % | % | % | mg/kg | mg/kg | % |  | %
（特殊肥料） | 基準値 | 上限値
下限値
摘 要
| 根 拠 |  | 肥料取締法 | 肥料取締法 | 肥料取締法 | 肥料取締法 | 肥料取締法 | 肥料取締法 | 肥料取締法 | 肥料取締法

## 別表2（プランターボックス･フラワースタンド）
品 目 | 項 目 |  | ホルムアルデヒド放散量
プランターボックス | 単 位 |  | mg/ﾘｯﾄﾙ
フラワースタンド | 基準値 | 上限値 | 0.3
（木製） |  | 下限値
摘 要
| 根 拠 |  | エコマークNo.115 (試験方法はJIS A1460による)

## 別表2（擬木）
品 目 | 項 目 |  | ＪＩＳ認定の有無 | 曲げ強さ | 圧縮強さ |  | 圧縮強さ
|  |  |  | 破壊時曲げ応力又は最大曲げ応力 | 圧縮弾性率 | 圧縮比例限度強さ | 圧縮弾性率 | 圧縮比例限度強さ
[5 empty] | 縦方向 | 縦方向 | 横方向 | 横方向
擬木 | 単 位 |  |  | Mpa | Mpa | Mpa | Mpa | Mpa
| 基準値 | 上限値
|  | 下限値 |  | 5 | 80 | 1 | 30 | 1
摘 要
| 根 拠 |  | JIS K6931 | JIS K6931 | JIS K6931 | JIS K6931 | JIS K6931 | JIS K6931

## 別表2（水質浄化材）
品 目 | 項 目 |  | トルエン吸着能 | ヨウ素吸着能 | メチレンブルー吸着能
水質浄化材 | 単 位 |  | % | mg/g | mL/g
（活性炭） | 基準値 | 上限値
|  | 下限値 | 30 | 900 | 150
摘 要
| 根 拠 |  | エコマークNo.115 (試験方法はJIS K1474による) | エコマークNo.115 (試験方法はJIS K1474による) | エコマークNo.115 (試験方法はJIS K1474による)

## 別表2（パレット）
品 目 | 項 目 |  | 圧縮強度 | 曲げ強度 |  | 下面デッキボード強度 | 落下強度 | 差込口の高さ | けたくり抜き部の差込口の高さ
|  |  | ひずみ量 | たわみ率 | 残留たわみ率 | たわみ率 | 対角線の長さの変化率
平パレット | 単 位 |  | mm | % | % | % | % | mm | mm
（木製） | 基準値 | 上限値 | 4 | 2.5 | 0.5 | 2.5 | 3
|  | 下限値 | [5 empty] | 75 | 45
摘 要
| 根 拠 |  | JIS Z0604 | JIS Z0604 | JIS Z0604 | JIS Z0604 | JIS Z0604 | JIS Z0604 | JIS Z0604
品 目 | 項 目 |  | 圧縮強度 | 曲げ強度 |  | 下面デッキボード強度 | 落下強度 | 差込口の高さ
|  |  | ひずみ量 | たわみ率 | 残留たわみ率 | たわみ率 | 対角線長さの変化率
平パレット | 単 位 |  | mm | % | % | % | % | mm
（プラスチック製） | 基準値 | 上限値 | 4 | 5 | 0.5 | 8 | 1
|  | 下限値 | [5 empty] | 50
摘 要
| 根 拠 |  | JIS Z0606 | JIS Z0606 | JIS Z0606 | JIS Z0606 | JIS Z0606 | JIS Z0606
品 目 | 項 目 |  | 脚部圧縮強度 | 落下強度 | 差込口の高さ
|  |  | ひずみ量 | 対角線の長さの変化率
平パレット | 単 位 |  | mm | % | mm
（紙製） | 基準値 | 上限値 | 4 | 2
|  | 下限値 |  |  | 60
摘 要
| 根 拠 |  | JIS Z0608 | JIS Z0608 | JIS Z0608
品 目 | 項 目 |  | 圧縮強度 | 曲げ強度 |  | 下面デッキボード強度 | 落下強度 | 差込口の高さ
|  |  | ひずみ量 | たわみ率 | 残留たわみ率 | たわみ率 | 対角線の長さの変化率
プールパレット | 単 位 |  | mm | % | % | % | % | mm
（木製） | 基準値 | 上限値 | 2 | 1.25 | 0.5 | 1 | 3 | 101
|  | 下限値 | [5 empty] | 99
摘 要
| 根 拠 |  | JIS Z0601 | JIS Z0601 | JIS Z0601 | JIS Z0601 | JIS Z0601 | JIS Z0601
品 目 | 項 目 |  | 圧縮強度 | 曲げ強度 |  | 下面デッキボード強度 | 落下強度 | 差込口の高さ
|  |  | ひずみ量 | たわみ率 | 残留たわみ率 | たわみ率 | 対角線長さの変化率
プールパレット | 単 位 |  | mm | % | % | % | % | mm
（プラスチック製） | 基準値 | 上限値 | 4 | 1.5 | 0.5 | 2.5 | 1
|  | 下限値 | [5 empty] | 74
摘 要
| 根 拠 |  | JIS Z0601 | JIS Z0601 | JIS Z0601 | JIS Z0601 | JIS Z0601 | JIS Z0601

## 別表2（食品トレー）
品 目 | 項 目 |  | 材質試験 |  |  | 溶出試験 |  |  | 食品接触面の未使用ポリスチレンフィルム積層の有無
|  |  | カドミウム | 鉛 | 揮発性物質(スチレン、トルエン、エチルベンゼン、イソプロピルベンゼン及びn-プロピルベンゼンの合計) | 重金属 | 過マンガン酸カリウム消費量 | 蒸発残留物
食品トレー | 単 位 |  | ppm | ppm | ppm | ppm | ppm | ppm
(ポリスチレン製のものに限る) | 基準値 | 上限値 | 100 | 100 | 5000 | 1 | 10 | 30
|  | 下限値 | [6 empty] | 有
| 摘 要 |  |  |  | ただし、発泡ポリスチレン(熱湯を用いるものに限る)では2、000ppm以下で、かつ、スチレン及びエチルベンゼンがそれぞれ1、000ppm以下 |  |  | ただし、n-ヘプタンを浸出用液とする場合にあっては240ppm以下
| 根 拠 |  | 食品、添加物等の規格基準 | 食品、添加物等の規格基準 | 食品、添加物等の規格基準 | 食品、添加物等の規格基準 | 食品、添加物等の規格基準 | 食品、添加物等の規格基準
根拠欄の規格基準は、食品衛生法第10条第1項の規定に基づき設定された「食品、添加物等の規格基準
（昭和34年厚生省告示第370号）」である。

## 別表2（再生加熱アスファルト混合物）
品 目 | 項 目 |  | 粒度（通過質量百分率） | [8 empty] | ｱｽﾌｧﾙﾄ量 | 空隙率 | 飽和度 | 安定度 | フロー値
|  |  | 26.5mm | 19mm | 13.2mm | 4.75mm | 2.36mm | 600μm | 300μm | 150μm | 75μm
再生粗粒度アスファルト混合物（最大粒径20ｍｍ）A | 単 位 |  | % | % | % | % | % | % | % | % | % | % | % | % | ｋN | 1/100ｃｍ
| 基準値 | 上限値 | - | 100 | 90 | 55 | 35 | 23 | 16 | 12 | 7 | 6 | 7 | 85 | - | 40
|  | 下限値 | 100 | 95 | 70 | 35 | 20 | 11 | 5 | 4 | 2 | 4.5 | 3 | 65 | 4.9 | 20
| 摘 要 | [11 empty] | ﾏｰｼｬﾙ安定度試験（突固め回数75）
| 根 拠 |  | 土木工事共通仕様書（広島県）
品 目 | 項 目 |  | 粒度（通過質量百分率） | [8 empty] | ｱｽﾌｧﾙﾄ量 | 空隙率 | 飽和度 | 安定度 | フロー値
|  |  | 26.5mm | 19mm | 13.2mm | 4.75mm | 2.36mm | 600μm | 300μm | 150μm | 75μm
再生粗粒度アスファルト混合物（最大粒径20ｍｍ） | 単 位 |  | % | % | % | % | % | % | % | % | % | % | % | % | ｋN | 1/100ｃｍ
| 基準値 | 上限値 | - | 100 | 90 | 55 | 35 | 23 | 16 | 12 | 7 | 6 | 7 | 85 | - | 40
|  | 下限値 | 100 | 95 | 70 | 35 | 20 | 11 | 5 | 4 | 2 | 4.5 | 3 | 65 | 4.9 | 20
| 摘 要 | [11 empty] | ﾏｰｼｬﾙ安定度試験（突固め回数50）
| 根 拠 |  | 土木工事共通仕様書（広島県）
品 目 | 項 目 |  | 粒度（通過質量百分率） | [8 empty] | ｱｽﾌｧﾙﾄ量 | 空隙率 | 飽和度 | 安定度 | フロー値
|  |  | 26.5mm | 19mm | 13.2mm | 4.75mm | 2.36mm | 600μm | 300μm | 150μm | 75μm
再生密粒度アスファルト混合物（最大粒径20ｍｍ）A | 単 位 |  | % | % | % | % | % | % | % | % | % | % | % | % | ｋN | 1/100ｃｍ
| 基準値 | 上限値 | - | 100 | 90 | 65 | 50 | 30 | 21 | 16 | 8 | 7 | 6 | 85 | - | 40
|  | 下限値 | 100 | 95 | 75 | 45 | 35 | 18 | 10 | 6 | 4 | 5 | 3 | 70 | 7.35 | 20
| 摘 要 | [11 empty] | ﾏｰｼｬﾙ安定度試験（突固め回数75）
| 根 拠 |  | 土木工事共通仕様書（広島県）
品 目 | 項 目 |  | 粒度（通過質量百分率） | [8 empty] | ｱｽﾌｧﾙﾄ量 | 空隙率 | 飽和度 | 安定度 | フロー値
|  |  | 26.5mm | 19mm | 13.2mm | 4.75mm | 2.36mm | 600μm | 300μm | 150μm | 75μm
再生密粒度アスファルト混合物（最大粒径20ｍｍ） | 単 位 |  | % | % | % | % | % | % | % | % | % | % | % | % | ｋN | 1/100ｃｍ
| 基準値 | 上限値 | - | 100 | 90 | 65 | 50 | 30 | 21 | 16 | 8 | 7 | 6 | 85 | - | 40
|  | 下限値 | 100 | 95 | 75 | 45 | 35 | 18 | 10 | 6 | 4 | 5 | 3 | 70 | 4.9 | 20
| 摘 要 | [11 empty] | ﾏｰｼｬﾙ安定度試験（突固め回数50）
| 根 拠 |  | 土木工事共通仕様書（広島県）
品 目 | 項 目 |  | 粒度（通過質量百分率） | [8 empty] | ｱｽﾌｧﾙﾄ量 | 空隙率 | 飽和度 | 安定度 | フロー値
|  |  | 26.5mm | 19mm | 13.2mm | 4.75mm | 2.36mm | 600μm | 300μm | 150μm | 75μm
再生密粒度アスファルト混合物（最大粒径13ｍｍ）A | 単 位 |  | % | % | % | % | % | % | % | % | % | % | % | % | ｋN | 1/100ｃｍ
| 基準値 | 上限値 | - | - | 100 | 70 | 50 | 30 | 21 | 16 | 8 | 7 | 6 | 85 | - | 40
|  | 下限値 | - | 100 | 95 | 55 | 35 | 18 | 10 | 6 | 4 | 5 | 3 | 70 | 7.35 | 20
| 摘 要 | [11 empty] | ﾏｰｼｬﾙ安定度試験（突固め回数75）
| 根 拠 |  | 土木工事共通仕様書（広島県）
品 目 | 項 目 |  | 粒度（通過質量百分率） | [8 empty] | ｱｽﾌｧﾙﾄ量 | 空隙率 | 飽和度 | 安定度 | フロー値
|  |  | 26.5mm | 19mm | 13.2mm | 4.75mm | 2.36mm | 600μm | 300μm | 150μm | 75μm
再生密粒度アスファルト混合物（最大粒径13ｍｍ） | 単 位 |  | % | % | % | % | % | % | % | % | % | % | % | % | ｋN | 1/100ｃｍ
| 基準値 | 上限値 | - | - | 100 | 70 | 50 | 30 | 21 | 16 | 8 | 7 | 6 | 85 | - | 40
|  | 下限値 | - | 100 | 95 | 55 | 35 | 18 | 10 | 6 | 4 | 5 | 3 | 70 | 4.9 | 20
| 摘 要 | [11 empty] | ﾏｰｼｬﾙ安定度試験（突固め回数50）
| 根 拠 |  | 土木工事共通仕様書（広島県）
品 目 | 項 目 |  | 粒度（通過質量百分率） | [8 empty] | ｱｽﾌｧﾙﾄ量 | 空隙率 | 飽和度 | 安定度 | フロー値
|  |  | 26.5mm | 19mm | 13.2mm | 4.75mm | 2.36mm | 600μm | 300μm | 150μm | 75μm
再生細粒度アスファルト混合物（最大粒径13ｍｍ）A | 単 位 |  | % | % | % | % | % | % | % | % | % | % | % | % | ｋN | 1/100ｃｍ
| 基準値 | 上限値 | - | - | 100 | 80 | 65 | 40 | 27 | 20 | 10 | 8 | 6 | 85 | - | 40
|  | 下限値 | - | 100 | 95 | 65 | 50 | 25 | 12 | 8 | 4 | 6 | 3 | 70 | 4.9 | 20
| 摘 要 | [11 empty] | ﾏｰｼｬﾙ安定度試験（突固め回数75）
| 根 拠 |  | 土木工事共通仕様書（広島県）
品 目 | 項 目 |  | 粒度（通過質量百分率） | [8 empty] | ｱｽﾌｧﾙﾄ量 | 空隙率 | 飽和度 | 安定度 | フロー値
|  |  | 26.5mm | 19mm | 13.2mm | 4.75mm | 2.36mm | 600μm | 300μm | 150μm | 75μm
再生細粒度アスファルト混合物（最大粒径13ｍｍ） | 単 位 |  | % | % | % | % | % | % | % | % | % | % | % | % | ｋN | 1/100ｃｍ
| 基準値 | 上限値 | - | - | 100 | 80 | 65 | 40 | 27 | 20 | 10 | 8 | 6 | 85 | - | 40
|  | 下限値 | - | 100 | 95 | 65 | 50 | 25 | 12 | 8 | 4 | 6 | 3 | 70 | 4.9 | 20
| 摘 要 | [11 empty] | ﾏｰｼｬﾙ安定度試験（突固め回数50）
| 根 拠 |  | 土木工事共通仕様書（広島県）

## 別表２(その他)
品 目 | 項 目 |  | エコマーク認定の有無
エコマーク 各商品類型名 | 単 位
| 基準値 | 上限値
|  | 下限値 | 有
摘 要
| 根 拠 |  | エコマーク認定基準